## Objectflor
Objectflor
Name | GTIN | Benutzungsintensität | Bewertungsgruppe Rutschgefahr | Breite (mm) | Länge (mm) | Aufladungsspannung im Begehversuch | Befestigung | Brandverhalten | Dekontaminierbarkeit | Farbechtheit | Verschleißgruppe/-klasse Bodenbelag | Gesamtdicke Belag (mm) | Gewicht (kg/m²) | Wärmedurchlasswiderstand (m²*K/W) | Belagsart | Farbbeständigkeit gegenüber künstlichem Licht | m²/Karton | Oberflächenvergütung | Stück/Karton | Bilder
POLYFLOR PEARLAZZO PUR |  | Klasse 23, Klasse 34, Klasse 43 | R 9 | 2.000,00 | 20.000,00 | max. 2 kV (antistatisch) | kleben | Bfl-s1 | sehr gut | lichtecht | Bindemittelgehalt Typ I | 2,00 | 2,95 | 0,01 | TVF | ≥ 6 | 40 | PUR | 1 | https://cdn.ais-online.de/m2/83/226183/images/12/44803712px2480x3516.jpg https://cdn.ais-online.de/m2/83/226183/images/10/44803710px2488x3512.jpg https://cdn.ais-online.de/m2/83/226183/images/14/44803714px2490x3510.jpg https://cdn.ais-online.de/m2/83/226183/images/08/44803708px2484x3508.jpg https://cdn.ais-online.de/m2/83/226183/images/16/44803716px2480x3512.jpg https://cdn.ais-online.de/m2/83/226183/images/06/44803706px2484x3510.jpg
Chalk Burst 9703 | 22012009703 | Klasse 23, Klasse 34, Klasse 43 | R 9 | 2.000,00 | 20.000,00 | max. 2 kV (antistatisch) | kleben | Bfl-s1 | sehr gut | lichtecht | Bindemittelgehalt Typ I | 2,00 | 2,95 | 0,01 | TVF | ≥ 6 | 40 | PUR | 1 | https://cdn.ais-online.de/m2/83/226183/images/10/44803710px2488x3512.jpg
Mint Crisp 9706 | 22012009706 | Klasse 23, Klasse 34, Klasse 43 | R 9 | 2.000,00 | 20.000,00 | max. 2 kV (antistatisch) | kleben | Bfl-s1 | sehr gut | lichtecht | Bindemittelgehalt Typ I | 2,00 | 2,95 | 0,01 | TVF | ≥ 6 | 40 | PUR | 1 | https://cdn.ais-online.de/m2/83/226183/images/06/44803706px2484x3510.jpg
Rain Cloud 9718 | 22012009718 | Klasse 23, Klasse 34, Klasse 43 | R 9 | 2.000,00 | 20.000,00 | max. 2 kV (antistatisch) | kleben | Bfl-s1 | sehr gut | lichtecht | Bindemittelgehalt Typ I | 2,00 | 2,95 | 0,01 | TVF | ≥ 6 | 40 | PUR | 1 | https://cdn.ais-online.de/m2/83/226183/images/12/44803712px2480x3516.jpg
Sailcloth 9719 | 22012009719 | Klasse 23, Klasse 34, Klasse 43 | R 9 | 2.000,00 | 20.000,00 | max. 2 kV (antistatisch) | kleben | Bfl-s1 | sehr gut | lichtecht | Bindemittelgehalt Typ I | 2,00 | 2,95 | 0,01 | TVF | ≥ 6 | 40 | PUR | 1 | https://cdn.ais-online.de/m2/83/226183/images/16/44803716px2480x3512.jpg
Skylight 9709 | 22012009709 | Klasse 23, Klasse 34, Klasse 43 | R 9 | 2.000,00 | 20.000,00 | max. 2 kV (antistatisch) | kleben | Bfl-s1 | sehr gut | lichtecht | Bindemittelgehalt Typ I | 2,00 | 2,95 | 0,01 | TVF | ≥ 6 | 40 | PUR | 1 | https://cdn.ais-online.de/m2/83/226183/images/14/44803714px2490x3510.jpg
Toasted Almond 9716 | 22012009716 | Klasse 23, Klasse 34, Klasse 43 | R 9 | 2.000,00 | 20.000,00 | max. 2 kV (antistatisch) | kleben | Bfl-s1 | sehr gut | lichtecht | Bindemittelgehalt Typ I | 2,00 | 2,95 | 0,01 | TVF | ≥ 6 | 40 | PUR | 1 | https://cdn.ais-online.de/m2/83/226183/images/08/44803708px2484x3508.jpg
powered by Heinze