## Objectflor
Objectflor
Name | GTIN | Benutzungsintensität | Bewertungsgruppe Rutschgefahr | Breite (mm) | Länge (mm) | Aufladungsspannung im Begehversuch | Befestigung | Brandverhalten | Dekontaminierbarkeit | Farbechtheit | Verschleißgruppe/-klasse Bodenbelag | Gesamtdicke Belag (mm) | Gewicht (kg/m²) | Wärmedurchlasswiderstand (m²*K/W) | Belagsart | Farbbeständigkeit gegenüber künstlichem Licht | m²/Karton | Oberflächenvergütung | Stück/Karton | Bilder
POLYFLOR PRIMUS 2000 PUR |  | Klasse 23, Klasse 34, Klasse 43 | R 9 | 2.000,00 | 20.000,00 | max. 2 kV (antistatisch) | kleben | Bfl-s1 | sehr gut | lichtecht | Bindemittelgehalt Typ II | 2,00 | 3,55 | 0,01 | TVF | ≥ 6 | 40 | PUR | 1 | https://cdn.ais-online.de/m2/83/226183/images/20/44803820px2496x3512.jpg https://cdn.ais-online.de/m2/83/226183/images/00/44803800px2485x3510.jpg https://cdn.ais-online.de/m2/83/226183/images/24/44803824px2488x3516.jpg https://cdn.ais-online.de/m2/83/226183/images/28/44803828px2480x3512.jpg https://cdn.ais-online.de/m2/83/226183/images/34/44803834px2488x3508.jpg https://cdn.ais-online.de/m2/83/226183/images/16/44803816px2488x3512.jpg https://cdn.ais-online.de/m2/83/226183/images/32/44803832px2480x3512.jpg https://cdn.ais-online.de/m2/83/226183/images/04/44803804px2488x3516.jpg https://cdn.ais-online.de/m2/83/226183/images/12/44803812px2492x3512.jpg https://cdn.ais-online.de/m2/83/226183/images/10/44803810px2488x3512.jpg https://cdn.ais-online.de/m2/83/226183/images/26/44803826px2480x3512.jpg https://cdn.ais-online.de/m2/83/226183/images/08/44803808px2504x3508.jpg https://cdn.ais-online.de/m2/83/226183/images/02/44803802px2496x3512.jpg https://cdn.ais-online.de/m2/83/226183/images/22/44803822px2490x3510.jpg https://cdn.ais-online.de/m2/83/226183/images/14/44803814px2488x3512.jpg https://cdn.ais-online.de/m2/83/226183/images/18/44803818px2482x3508.jpg https://cdn.ais-online.de/m2/83/226183/images/06/44803806px2500x3512.jpg https://cdn.ais-online.de/m2/83/226183/images/30/44803830px2728x3512.jpg
8000 | 08042008000 | Klasse 23, Klasse 34, Klasse 43 | R 9 | 2.000,00 | 20.000,00 | max. 2 kV (antistatisch) | kleben | Bfl-s1 | sehr gut | lichtecht | Bindemittelgehalt Typ II | 2,00 | 3,55 | 0,01 | TVF | ≥ 6 | 40 | PUR | 1 | https://cdn.ais-online.de/m2/83/226183/images/32/44803832px2480x3512.jpg
8050 | 08042008050 | Klasse 23, Klasse 34, Klasse 43 | R 9 | 2.000,00 | 20.000,00 | max. 2 kV (antistatisch) | kleben | Bfl-s1 | sehr gut | lichtecht | Bindemittelgehalt Typ II | 2,00 | 3,55 | 0,01 | TVF | ≥ 6 | 40 | PUR | 1 | https://cdn.ais-online.de/m2/83/226183/images/34/44803834px2488x3508.jpg
8150 | 08042008150 | Klasse 23, Klasse 34, Klasse 43 | R 9 | 2.000,00 | 20.000,00 | max. 2 kV (antistatisch) | kleben | Bfl-s1 | sehr gut | lichtecht | Bindemittelgehalt Typ II | 2,00 | 3,55 | 0,01 | TVF | ≥ 6 | 40 | PUR | 1 | https://cdn.ais-online.de/m2/83/226183/images/24/44803824px2488x3516.jpg
8230 | 08042008230 | Klasse 23, Klasse 34, Klasse 43 | R 9 | 2.000,00 | 20.000,00 | max. 2 kV (antistatisch) | kleben | Bfl-s1 | sehr gut | lichtecht | Bindemittelgehalt Typ II | 2,00 | 3,55 | 0,01 | TVF | ≥ 6 | 40 | PUR | 1 | https://cdn.ais-online.de/m2/83/226183/images/06/44803806px2500x3512.jpg
8300 | 08042008300 | Klasse 23, Klasse 34, Klasse 43 | R 9 | 2.000,00 | 20.000,00 | max. 2 kV (antistatisch) | kleben | Bfl-s1 | sehr gut | lichtecht | Bindemittelgehalt Typ II | 2,00 | 3,55 | 0,01 | TVF | ≥ 6 | 40 | PUR | 1 | https://cdn.ais-online.de/m2/83/226183/images/12/44803812px2492x3512.jpg
8350 | 08042008350 | Klasse 23, Klasse 34, Klasse 43 | R 9 | 2.000,00 | 20.000,00 | max. 2 kV (antistatisch) | kleben | Bfl-s1 | sehr gut | lichtecht | Bindemittelgehalt Typ II | 2,00 | 3,55 | 0,01 | TVF | ≥ 6 | 40 | PUR | 1 | https://cdn.ais-online.de/m2/83/226183/images/18/44803818px2482x3508.jpg
8380 | 08042008380 | Klasse 23, Klasse 34, Klasse 43 | R 9 | 2.000,00 | 20.000,00 | max. 2 kV (antistatisch) | kleben | Bfl-s1 | sehr gut | lichtecht | Bindemittelgehalt Typ II | 2,00 | 3,55 | 0,01 | TVF | ≥ 6 | 40 | PUR | 1 | https://cdn.ais-online.de/m2/83/226183/images/02/44803802px2496x3512.jpg
8450 | 08042008450 | Klasse 23, Klasse 34, Klasse 43 | R 9 | 2.000,00 | 20.000,00 | max. 2 kV (antistatisch) | kleben | Bfl-s1 | sehr gut | lichtecht | Bindemittelgehalt Typ II | 2,00 | 3,55 | 0,01 | TVF | ≥ 6 | 40 | PUR | 1 | https://cdn.ais-online.de/m2/83/226183/images/26/44803826px2480x3512.jpg
8490 | 08042008490 | Klasse 23, Klasse 34, Klasse 43 | R 9 | 2.000,00 | 20.000,00 | max. 2 kV (antistatisch) | kleben | Bfl-s1 | sehr gut | lichtecht | Bindemittelgehalt Typ II | 2,00 | 3,55 | 0,01 | TVF | ≥ 6 | 40 | PUR | 1 | https://cdn.ais-online.de/m2/83/226183/images/00/44803800px2485x3510.jpg
8500 | 08042008500 | Klasse 23, Klasse 34, Klasse 43 | R 9 | 2.000,00 | 20.000,00 | max. 2 kV (antistatisch) | kleben | Bfl-s1 | sehr gut | lichtecht | Bindemittelgehalt Typ II | 2,00 | 3,55 | 0,01 | TVF | ≥ 6 | 40 | PUR | 1 | https://cdn.ais-online.de/m2/83/226183/images/04/44803804px2488x3516.jpg
8550 | 08042008550 | Klasse 23, Klasse 34, Klasse 43 | R 9 | 2.000,00 | 20.000,00 | max. 2 kV (antistatisch) | kleben | Bfl-s1 | sehr gut | lichtecht | Bindemittelgehalt Typ II | 2,00 | 3,55 | 0,01 | TVF | ≥ 6 | 40 | PUR | 1 | https://cdn.ais-online.de/m2/83/226183/images/28/44803828px2480x3512.jpg
8650 | 08042008650 | Klasse 23, Klasse 34, Klasse 43 | R 9 | 2.000,00 | 20.000,00 | max. 2 kV (antistatisch) | kleben | Bfl-s1 | sehr gut | lichtecht | Bindemittelgehalt Typ II | 2,00 | 3,55 | 0,01 | TVF | ≥ 6 | 40 | PUR | 1 | https://cdn.ais-online.de/m2/83/226183/images/16/44803816px2488x3512.jpg
8700 | 08042008700 | Klasse 23, Klasse 34, Klasse 43 | R 9 | 2.000,00 | 20.000,00 | max. 2 kV (antistatisch) | kleben | Bfl-s1 | sehr gut | lichtecht | Bindemittelgehalt Typ II | 2,00 | 3,55 | 0,01 | TVF | ≥ 6 | 40 | PUR | 1 | https://cdn.ais-online.de/m2/83/226183/images/08/44803808px2504x3508.jpg
8750 | 08042008750 | Klasse 23, Klasse 34, Klasse 43 | R 9 | 2.000,00 | 20.000,00 | max. 2 kV (antistatisch) | kleben | Bfl-s1 | sehr gut | lichtecht | Bindemittelgehalt Typ II | 2,00 | 3,55 | 0,01 | TVF | ≥ 6 | 40 | PUR | 1 | https://cdn.ais-online.de/m2/83/226183/images/22/44803822px2490x3510.jpg
8800 | 08042008800 | Klasse 23, Klasse 34, Klasse 43 | R 9 | 2.000,00 | 20.000,00 | max. 2 kV (antistatisch) | kleben | Bfl-s1 | sehr gut | lichtecht | Bindemittelgehalt Typ II | 2,00 | 3,55 | 0,01 | TVF | ≥ 6 | 40 | PUR | 1 | https://cdn.ais-online.de/m2/83/226183/images/10/44803810px2488x3512.jpg
8850 | 08042008850 | Klasse 23, Klasse 34, Klasse 43 | R 9 | 2.000,00 | 20.000,00 | max. 2 kV (antistatisch) | kleben | Bfl-s1 | sehr gut | lichtecht | Bindemittelgehalt Typ II | 2,00 | 3,55 | 0,01 | TVF | ≥ 6 | 40 | PUR | 1 | https://cdn.ais-online.de/m2/83/226183/images/14/44803814px2488x3512.jpg
8900 | 08042008900 | Klasse 23, Klasse 34, Klasse 43 | R 9 | 2.000,00 | 20.000,00 | max. 2 kV (antistatisch) | kleben | Bfl-s1 | sehr gut | lichtecht | Bindemittelgehalt Typ II | 2,00 | 3,55 | 0,01 | TVF | ≥ 6 | 40 | PUR | 1 | https://cdn.ais-online.de/m2/83/226183/images/20/44803820px2496x3512.jpg
8950 | 08042008950 | Klasse 23, Klasse 34, Klasse 43 | R 9 | 2.000,00 | 20.000,00 | max. 2 kV (antistatisch) | kleben | Bfl-s1 | sehr gut | lichtecht | Bindemittelgehalt Typ II | 2,00 | 3,55 | 0,01 | TVF | ≥ 6 | 40 | PUR | 1 | https://cdn.ais-online.de/m2/83/226183/images/30/44803830px2728x3512.jpg
powered by Heinze