## Objectflor
Objectflor
Name | GTIN | Benutzungsintensität | Bewertungsgruppe Rutschgefahr | Breite (mm) | Länge (mm) | Aufladungsspannung im Begehversuch | Befestigung | Brandverhalten | Dekontaminierbarkeit | Farbechtheit | Verschleißgruppe/-klasse Bodenbelag | Gesamtdicke Belag (mm) | Gewicht (kg/m²) | Wärmedurchlasswiderstand (m²*K/W) | Belagsart | Farbbeständigkeit gegenüber künstlichem Licht | m²/Karton | Oberflächenvergütung | Stück/Karton | Bilder
POLYLFOR PRESTIGE PUR |  | Klasse 23, Klasse 34, Klasse 43 | R 9 | 2.000,00 | 20.000,00 | max. 2 kV (antistatisch) | kleben | Bfl-s1 | sehr gut | lichtecht | Bindemittelgehalt Typ I | 2,00 | 2,95 | 0,01 | TVF | ≥ 6 | 40 | PUR | 1 | https://cdn.ais-online.de/m2/83/226183/images/70/44803770px2500x3508.jpg https://cdn.ais-online.de/m2/83/226183/images/72/44803772px2488x3508.jpg https://cdn.ais-online.de/m2/83/226183/images/84/44803784px2504x3520.jpg https://cdn.ais-online.de/m2/83/226183/images/74/44803774px2496x3512.jpg https://cdn.ais-online.de/m2/83/226183/images/78/44803778px2488x3504.jpg https://cdn.ais-online.de/m2/83/226183/images/82/44803782px2484x3512.jpg https://cdn.ais-online.de/m2/83/226183/images/80/44803780px2488x3512.jpg https://cdn.ais-online.de/m2/83/226183/images/76/44803776px2492x3512.jpg
Alabaster 1600 | 16042001600 | Klasse 23, Klasse 34, Klasse 43 | R 9 | 2.000,00 | 20.000,00 | max. 2 kV (antistatisch) | kleben | Bfl-s1 | sehr gut | lichtecht | Bindemittelgehalt Typ I | 2,00 | 2,95 | 0,01 | TVF | ≥ 6 | 40 | PUR | 1 | https://cdn.ais-online.de/m2/83/226183/images/72/44803772px2488x3508.jpg
Clove 1830 | 16042001830 | Klasse 23, Klasse 34, Klasse 43 | R 9 | 2.000,00 | 20.000,00 | max. 2 kV (antistatisch) | kleben | Bfl-s1 | sehr gut | lichtecht | Bindemittelgehalt Typ I | 2,00 | 2,95 | 0,01 | TVF | ≥ 6 | 40 | PUR | 1 | https://cdn.ais-online.de/m2/83/226183/images/70/44803770px2500x3508.jpg
Grey Marl 1930 | 16042001930 | Klasse 23, Klasse 34, Klasse 43 | R 9 | 2.000,00 | 20.000,00 | max. 2 kV (antistatisch) | kleben | Bfl-s1 | sehr gut | lichtecht | Bindemittelgehalt Typ I | 2,00 | 2,95 | 0,01 | TVF | ≥ 6 | 40 | PUR | 1 | https://cdn.ais-online.de/m2/83/226183/images/74/44803774px2496x3512.jpg
Ice Crystal 1950 | 16042001950 | Klasse 23, Klasse 34, Klasse 43 | R 9 | 2.000,00 | 20.000,00 | max. 2 kV (antistatisch) | kleben | Bfl-s1 | sehr gut | lichtecht | Bindemittelgehalt Typ I | 2,00 | 2,95 | 0,01 | TVF | ≥ 6 | 40 | PUR | 1 | https://cdn.ais-online.de/m2/83/226183/images/76/44803776px2492x3512.jpg
Liquorice 1940 | 16042001940 | Klasse 23, Klasse 34, Klasse 43 | R 9 | 2.000,00 | 20.000,00 | max. 2 kV (antistatisch) | kleben | Bfl-s1 | sehr gut | lichtecht | Bindemittelgehalt Typ I | 2,00 | 2,95 | 0,01 | TVF | ≥ 6 | 40 | PUR | 1 | https://cdn.ais-online.de/m2/83/226183/images/84/44803784px2504x3520.jpg
Nutmeg 1910 | 16042001910 | Klasse 23, Klasse 34, Klasse 43 | R 9 | 2.000,00 | 20.000,00 | max. 2 kV (antistatisch) | kleben | Bfl-s1 | sehr gut | lichtecht | Bindemittelgehalt Typ I | 2,00 | 2,95 | 0,01 | TVF | ≥ 6 | 40 | PUR | 1 | https://cdn.ais-online.de/m2/83/226183/images/80/44803780px2488x3512.jpg
Pale Iris 1800 | 16042001800 | Klasse 23, Klasse 34, Klasse 43 | R 9 | 2.000,00 | 20.000,00 | max. 2 kV (antistatisch) | kleben | Bfl-s1 | sehr gut | lichtecht | Bindemittelgehalt Typ I | 2,00 | 2,95 | 0,01 | TVF | ≥ 6 | 40 | PUR | 1 | https://cdn.ais-online.de/m2/83/226183/images/78/44803778px2488x3504.jpg
Stone Blue 1840 | 16042001840 | Klasse 23, Klasse 34, Klasse 43 | R 9 | 2.000,00 | 20.000,00 | max. 2 kV (antistatisch) | kleben | Bfl-s1 | sehr gut | lichtecht | Bindemittelgehalt Typ I | 2,00 | 2,95 | 0,01 | TVF | ≥ 6 | 40 | PUR | 1 | https://cdn.ais-online.de/m2/83/226183/images/82/44803782px2484x3512.jpg
powered by Heinze