## Objectflor
Objectflor
Name | GTIN | Benutzungsintensität | Bewertungsgruppe Rutschgefahr | Breite (mm) | Länge (mm) | Aufladungsspannung im Begehversuch | Befestigung | Brandverhalten | Dekontaminierbarkeit | Farbechtheit | Verschleißgruppe/-klasse Bodenbelag | Gesamtdicke Belag (mm) | Gewicht (kg/m²) | Wärmedurchlasswiderstand (m²*K/W) | Belagsart | Farbbeständigkeit gegenüber künstlichem Licht | m²/Karton | Oberflächenvergütung | Stück/Karton | Bilder
Skylight 9709 | 22012009709 | Klasse 23, Klasse 34, Klasse 43 | R 9 | 2.000,00 | 20.000,00 | max. 2 kV (antistatisch) | kleben | Bfl-s1 | sehr gut | lichtecht | Bindemittelgehalt Typ I | 2,00 | 2,95 | 0,01 | TVF | ≥ 6 | 40 | PUR | 1 | https://cdn.ais-online.de/m2/83/226183/images/14/44803714px2490x3510.jpg
powered by Heinze