## OBO Bettermann
OBO Bettermann
Name | GTIN | HAN | Werkstoff | Länge (mm) | Befestigungsart | Schlagfestigkeit | Werkstoffgüte | Einsatztemperatur (°C) | Geeignet für Kanaltiefe (mm) | Ausführung | Bilder
Trennwand für GK 70x2000mm, PVC, lichtgrau, 7035 | 4012195658122 | 6274900 | Kunststoff | 2.000,00 | steckbar | IK08 | Polyvinylchlorid (PVC) | -15,00 - 60,00 | 70,00 | 1-fach | https://cdn.ais-online.de/m2/75/61175/images/27/46142127px1500x1500.jpg https://cdn.ais-online.de/m2/75/61175/images/51/46150651px826x1500.jpg
powered by Heinze