## Odenwald Faserplattenwerk (OWA
Odenwald Faserplattenwerk (OWA)
Name | GTIN | HAN | Farbton | Oberfläche | Werkstoff | bewertetes Schalldämm-Maß Rw, R (dB) | Breite (mm) | Länge (mm) | Absorberklasse | Ausführung Bekleidung | Sichtbarkeit Unterkonstruktion | Gewicht (kg/m²) | Reflexionsgrad (%) | Schallabsorptionsgrad | Schalldämmmaß (dB) | Systeme | Feuchtigkeitsbeständigkeit RH [%] | Oberfläche/Kaschierung | Norm Brandverhalten | Garantie (Jahre) | Anteil nachwachsender Rohstoffe [%] | Bilder
OWA - Brillianto100 - Kante 6 1250 x 625 x 15 mm ähnl. RAL 9003 Signalweiß | 4045543067178 | 00094985 | weiß | kaschiert | Mineralplatte | 22,00 | 1.250,00 | 625,00 | A | Platte | sichtbar bleibend | 3,10 | 78,00 | 1,00 | 23,00 | S 15a cliq ¦ S 15 cliq¦ S 3 ¦ S 3a ¦ S 3a cliq ¦ S 3 cliq erdbebensicher ¦ S 3 cliq ¦ S 18d | 95 | Vlies | DIN EN 13501-0 | 10 | 22 | https://cdn.ais-online.de/m2/88/66188/images/57/44272357px500x500.jpg https://cdn.ais-online.de/m2/88/66188/images/85/48888585px1920x1080.jpg
powered by Heinze