## Odenwald Faserplattenwerk (OWA
Odenwald Faserplattenwerk (OWA)
Name | GTIN | HAN | Farbton | Feuerwiderstandsklasse | Oberfläche | Werkstoff | bewertetes Schalldämm-Maß Rw, R (dB) | Breite (mm) | Länge (mm) | Absorberklasse | Ausführung Bekleidung | Brandverhalten | Kantenausführung | Sichtbarkeit Unterkonstruktion | Gewicht (kg/m²) | Schallabsorptionsgrad | Schalldämmmaß (dB) | Feuchtigkeitsbeständigkeit RH [%] | Garantie (Jahre) | Norm Brandverhalten | Oberfläche/Kaschierung | Scheuerfest | Systeme | Zertifizierungen | Bilder
OWA - Cosmos/O - Kante 6 1250 x 625 x 15 mm ähnl. RAL 9003 Signalweiß | 4045543000656 | 00000078 | weiß | REI 60 | beschichtet | Mineralplatte | 35,00 | 625,00 | 1.250,00 | E | Platte | A2-s1, d0 | Falz, schräg | sichtbar bleibend | 4,50 | 0,15 | 37,00 | 95 | 10 | DIN EN 13501-1 | ungenadelt | true | S 3a / S 3a cliq ¦ S 18d – Bandraster | Beitrag zu LEED / DGNB / BREEAM / The WELL Building Standard | https://cdn.ais-online.de/m2/88/66188/images/53/42932653px500x500.jpg https://cdn.ais-online.de/m2/88/66188/images/33/47790833px1000x706.jpg
powered by Heinze