## Odenwald Faserplattenwerk (OWA
Odenwald Faserplattenwerk (OWA)
Name | GTIN | HAN | Farbton | Feuerwiderstandsklasse | Oberfläche | Werkstoff | bewertetes Schalldämm-Maß Rw, R (dB) | Breite (mm) | Länge (mm) | Absorberklasse | Ausführung Bekleidung | Brandverhalten | Kantenausführung | Sichtbarkeit Unterkonstruktion | Gewicht (kg/m²) | Schallabsorptionsgrad | Schalldämmmaß (dB) | Feuchtigkeitsbeständigkeit RH [%] | Garantie (Jahre) | Norm Brandverhalten | Oberfläche/Kaschierung | Scheuerfest | Systeme | Zertifizierungen | Bilder
OWA - NEW Sandila/N smart - Kante 3 625 x 625 x 14 mm ähnl. RAL 9003 Signalweiß | 4045543033401 | 00075436 | weiß | REI 120 | beschichtet, geprägt | Mineralplatte | 29,00 | 625,00 | 625,00 | D | Platte | A2-s1, d0 | gerade | sichtbar bleibend | 4,20 | 0,55 | 31,00 | 90 | 10 | DIN EN 13501-1 | genadelt/geprägt ¦Gesandet und farbbeschichtet | false | S 3 / S 3 cliq / S 15 cliq | Beitrag zu LEED / DGNB / BREEAM / The WELL Building Standard | https://cdn.ais-online.de/m2/88/66188/images/65/44272365px501x500.jpg https://cdn.ais-online.de/m2/88/66188/images/42/47790942px1000x667.jpg
powered by Heinze