## Odenwald Faserplattenwerk (OWA
Odenwald Faserplattenwerk (OWA)
Name | GTIN | HAN | Farbton | Oberfläche | Werkstoff | bewertetes Schalldämm-Maß Rw, R (dB) | Breite (mm) | Länge (mm) | Absorberklasse | Ausführung Bekleidung | Brandverhalten | Kantenausführung | Reinraumklasse | Sichtbarkeit Unterkonstruktion | Gewicht (kg/m²) | Schallabsorptionsgrad | Schalldämmmaß (dB) | Feuchtigkeitsbeständigkeit RH [%] | Garantie (Jahre) | Norm Brandverhalten | Oberfläche/Kaschierung | Scheuerfest | Systeme | Zertifizierungen | Bilder
OWA - Sinfonia Silencia - Kante 15 600 x 600 x 20 mm ähnl. RAL 9003 Signalweiß | 4045543035528 | 00079414 | weiß | kaschiert | Mineralplatte | 24,00 | 600,00 | 600,00 | A | Platte | A2-s1, d0 | Falz, schräg | ISO 5 | sichtbar bleibend | 3,30 | 1,00 | 24,00 | 95 | 10 | DIN EN 13501-1 | Vlies | true | S 15a cliq | Beitrag zu LEED / DGNB / BREEAM / The WELL Building Standard | https://cdn.ais-online.de/m2/88/66188/images/35/44272335px500x500.jpg https://cdn.ais-online.de/m2/88/66188/images/72/47790972px1000x750.jpg
powered by Heinze