## Odenwald Faserplattenwerk (OWA
Odenwald Faserplattenwerk (OWA)
Name | GTIN | HAN | Farbton | Oberfläche | Werkstoff | bewertetes Schalldämm-Maß Rw, R (dB) | Breite (mm) | Länge (mm) | Absorberklasse | Ausführung Bekleidung | Brandverhalten | Kantenausführung | Sichtbarkeit Unterkonstruktion | Gewicht (kg/m²) | Schallabsorptionsgrad | Schalldämmmaß (dB) | Feuchtigkeitsbeständigkeit RH [%] | Garantie (Jahre) | Norm Brandverhalten | Oberfläche/Kaschierung | Scheuerfest | Systeme | Zertifizierungen | Bilder
OWA - Sternbild - Kante 15 1200 x 600 x 15 mm ähnl. RAL 9003 Signalweiß | 4045543033357 | 00074630 | weiß | beschichtet, geprägt | Mineralplatte | 31,00 | 600,00 | 1.200,00 | C | Platte | A2-s1, d0 | Falz, schräg | sichtbar bleibend | 4,50 | 0,70 | 33,00 | 95 | 10 | DIN EN 13501-1 | genadelt/geprägt ¦Farbbeschichtet | true | S 15a cliq | Beitrag zu LEED / DGNB / BREEAM / The WELL Building Standard | https://cdn.ais-online.de/m2/88/66188/images/35/42932635px500x500.jpg https://cdn.ais-online.de/m2/88/66188/images/76/47790876px1000x667.jpg
powered by Heinze