## Odenwald Faserplattenwerk (OWA
Odenwald Faserplattenwerk (OWA)
Name | GTIN | HAN | Farbton | Feuerwiderstandsklasse | Oberfläche | Werkstoff | bewertetes Schalldämm-Maß Rw, R (dB) | Breite (mm) | Länge (mm) | Absorberklasse | Ausführung Bekleidung | Brandverhalten | Kantenausführung | Reinraumklasse | Sichtbarkeit Unterkonstruktion | Gewicht (kg/m²) | Schallabsorptionsgrad | Schalldämmmaß (dB) | Feuchtigkeitsbeständigkeit RH [%] | Garantie (Jahre) | Norm Brandverhalten | Oberfläche/Kaschierung | Scheuerfest | Systeme | Zertifizierungen | Bilder
OWAcoustic Bolero |  |  | weiß | REI 60 | kaschiert | Mineralplatte | 28,00 | 625,00 | 625,00 | B | Platte | A2-s1, d0 | Falz, gerade | ISO 5 | sichtbar bleibend | 3,30 | 0,85 | 30,00 | 95 | 10 | DIN EN 13501-1 | Vlies | true | S 15b – mit Schattenfuge, S 3 / S 3 cliq / S 15 cliq | Beitrag zu LEED / DGNB / BREEAM / The WELL Building Standard | https://cdn.ais-online.de/m2/88/66188/images/25/44272325px500x500.jpg https://cdn.ais-online.de/m2/88/66188/images/56/47791056px1000x667.jpg
OWA - Bolero - Kante 15b 625 x 625 x 15 mm ähnl. RAL 9003 Signalweiß | 4045543023563 | 00061787 | weiß | REI 60 | kaschiert | Mineralplatte | 28,00 | 625,00 | 625,00 | B | Platte | A2-s1, d0 | Falz, gerade | ISO 5 | sichtbar bleibend | 3,30 | 0,85 | 30,00 | 95 | 10 | DIN EN 13501-1 | Vlies | true | S 15b – mit Schattenfuge, S 3 / S 3 cliq / S 15 cliq | Beitrag zu LEED / DGNB / BREEAM / The WELL Building Standard | https://cdn.ais-online.de/m2/88/66188/images/25/44272325px500x500.jpg https://cdn.ais-online.de/m2/88/66188/images/56/47791056px1000x667.jpg
OWA - Bolero - Kante 3 625 x 625 x 15 mm ähnl. RAL 9003 Signalweiß | 4045543021484 | 00061783 | weiß | REI 60 | kaschiert | Mineralplatte | 28,00 | 625,00 | 625,00 | B | Platte | A2-s1, d0 | Falz, gerade | ISO 5 | sichtbar bleibend | 3,30 | 0,85 | 30,00 | 95 | 10 | DIN EN 13501-1 | Vlies | true | S 15b – mit Schattenfuge, S 3 / S 3 cliq / S 15 cliq | Beitrag zu LEED / DGNB / BREEAM / The WELL Building Standard | https://cdn.ais-online.de/m2/88/66188/images/25/44272325px500x500.jpg https://cdn.ais-online.de/m2/88/66188/images/56/47791056px1000x667.jpg
powered by Heinze