## Odenwald Faserplattenwerk (OWA
Odenwald Faserplattenwerk (OWA)
Name | GTIN | HAN | Farbton | Feuerwiderstandsklasse | Oberfläche | Werkstoff | bewertetes Schalldämm-Maß Rw, R (dB) | Breite (mm) | Länge (mm) | Absorberklasse | Ausführung Bekleidung | Brandverhalten | Kantenausführung | Sichtbarkeit Unterkonstruktion | Gewicht (kg/m²) | Schallabsorptionsgrad | Schalldämmmaß (dB) | Feuchtigkeitsbeständigkeit RH [%] | Garantie (Jahre) | Norm Brandverhalten | Oberfläche/Kaschierung | Scheuerfest | Systeme | Zertifizierungen | Bilder
OWAcoustic NEW Sandila/N |  |  | weiß | REI 180, REI 60, REI 90 | beschichtet, geprägt | Mineralplatte | 31,00 | 600,00 - 625,00 | 600,00 - 1.250,00 | C | Platte | A2-s1, d0 | Falz, gerade, schräg | sichtbar bleibend | 4,80 | 0,60 | 33,00 | 95 | 10 | DIN EN 13501-1 | genadelt/geprägt ¦Gesandet und farbbeschichtet | false | S 3 / S 3 cliq / S 15 cliq, S 3a / S 3a cliq, S 3a / S 3a cliq ¦ S 18d – Bandraster, S 3 / S 3 cliq / S 15 cliq ¦ S 18d – Bandraster, S 15a cliq | Beitrag zu LEED / DGNB / BREEAM / The WELL Building Standard | https://cdn.ais-online.de/m2/88/66188/images/65/44272365px501x500.jpg https://cdn.ais-online.de/m2/88/66188/images/61/48888561px2000x1334.jpg
OWA - NEW Sandila/N - Kante 15 1200 x 600 x 15 mm ähnl. RAL 9003 Signalweiß | 4045543033531 | 00075501 | weiß | REI 180, REI 60, REI 90 | beschichtet, geprägt | Mineralplatte | 31,00 | 600,00 - 625,00 | 600,00 - 1.250,00 | C | Platte | A2-s1, d0 | Falz, gerade, schräg | sichtbar bleibend | 4,80 | 0,60 | 33,00 | 95 | 10 | DIN EN 13501-1 | genadelt/geprägt ¦Gesandet und farbbeschichtet | false | S 3 / S 3 cliq / S 15 cliq, S 3a / S 3a cliq, S 3a / S 3a cliq ¦ S 18d – Bandraster, S 3 / S 3 cliq / S 15 cliq ¦ S 18d – Bandraster, S 15a cliq | Beitrag zu LEED / DGNB / BREEAM / The WELL Building Standard | https://cdn.ais-online.de/m2/88/66188/images/65/44272365px501x500.jpg https://cdn.ais-online.de/m2/88/66188/images/61/48888561px2000x1334.jpg
OWA - NEW Sandila/N - Kante 15 1250 x 625 x 15 mm ähnl. RAL 9003 Signalweiß | 4045543033562 | 00075505 | weiß | REI 180, REI 60, REI 90 | beschichtet, geprägt | Mineralplatte | 31,00 | 600,00 - 625,00 | 600,00 - 1.250,00 | C | Platte | A2-s1, d0 | Falz, gerade, schräg | sichtbar bleibend | 4,80 | 0,60 | 33,00 | 95 | 10 | DIN EN 13501-1 | genadelt/geprägt ¦Gesandet und farbbeschichtet | false | S 3 / S 3 cliq / S 15 cliq, S 3a / S 3a cliq, S 3a / S 3a cliq ¦ S 18d – Bandraster, S 3 / S 3 cliq / S 15 cliq ¦ S 18d – Bandraster, S 15a cliq | Beitrag zu LEED / DGNB / BREEAM / The WELL Building Standard | https://cdn.ais-online.de/m2/88/66188/images/65/44272365px501x500.jpg https://cdn.ais-online.de/m2/88/66188/images/61/48888561px2000x1334.jpg
OWA - NEW Sandila/N - Kante 15 600 x 600 x 15 mm ähnl. RAL 9003 Signalweiß | 4045543033494 | 00075471 | weiß | REI 180, REI 60, REI 90 | beschichtet, geprägt | Mineralplatte | 31,00 | 600,00 - 625,00 | 600,00 - 1.250,00 | C | Platte | A2-s1, d0 | Falz, gerade, schräg | sichtbar bleibend | 4,80 | 0,60 | 33,00 | 95 | 10 | DIN EN 13501-1 | genadelt/geprägt ¦Gesandet und farbbeschichtet | false | S 3 / S 3 cliq / S 15 cliq, S 3a / S 3a cliq, S 3a / S 3a cliq ¦ S 18d – Bandraster, S 3 / S 3 cliq / S 15 cliq ¦ S 18d – Bandraster, S 15a cliq | Beitrag zu LEED / DGNB / BREEAM / The WELL Building Standard | https://cdn.ais-online.de/m2/88/66188/images/65/44272365px501x500.jpg https://cdn.ais-online.de/m2/88/66188/images/61/48888561px2000x1334.jpg
OWA - NEW Sandila/N - Kante 15 625 x 625 x 15 mm ähnl. RAL 9003 Signalweiß | 4045543033500 | 00075477 | weiß | REI 180, REI 60, REI 90 | beschichtet, geprägt | Mineralplatte | 31,00 | 600,00 - 625,00 | 600,00 - 1.250,00 | C | Platte | A2-s1, d0 | Falz, gerade, schräg | sichtbar bleibend | 4,80 | 0,60 | 33,00 | 95 | 10 | DIN EN 13501-1 | genadelt/geprägt ¦Gesandet und farbbeschichtet | false | S 3 / S 3 cliq / S 15 cliq, S 3a / S 3a cliq, S 3a / S 3a cliq ¦ S 18d – Bandraster, S 3 / S 3 cliq / S 15 cliq ¦ S 18d – Bandraster, S 15a cliq | Beitrag zu LEED / DGNB / BREEAM / The WELL Building Standard | https://cdn.ais-online.de/m2/88/66188/images/65/44272365px501x500.jpg https://cdn.ais-online.de/m2/88/66188/images/61/48888561px2000x1334.jpg
OWA - NEW Sandila/N - Kante 3 1200 x 600 x 15 mm ähnl. RAL 9003 Signalweiß | 4045543033517 | 00075490 | weiß | REI 180, REI 60, REI 90 | beschichtet, geprägt | Mineralplatte | 31,00 | 600,00 - 625,00 | 600,00 - 1.250,00 | C | Platte | A2-s1, d0 | Falz, gerade, schräg | sichtbar bleibend | 4,80 | 0,60 | 33,00 | 95 | 10 | DIN EN 13501-1 | genadelt/geprägt ¦Gesandet und farbbeschichtet | false | S 3 / S 3 cliq / S 15 cliq, S 3a / S 3a cliq, S 3a / S 3a cliq ¦ S 18d – Bandraster, S 3 / S 3 cliq / S 15 cliq ¦ S 18d – Bandraster, S 15a cliq | Beitrag zu LEED / DGNB / BREEAM / The WELL Building Standard | https://cdn.ais-online.de/m2/88/66188/images/65/44272365px501x500.jpg https://cdn.ais-online.de/m2/88/66188/images/61/48888561px2000x1334.jpg
OWA - NEW Sandila/N - Kante 3 1250 x 625 x 15 mm ähnl. RAL 9003 Signalweiß | 4045543033548 | 00075503 | weiß | REI 180, REI 60, REI 90 | beschichtet, geprägt | Mineralplatte | 31,00 | 600,00 - 625,00 | 600,00 - 1.250,00 | C | Platte | A2-s1, d0 | Falz, gerade, schräg | sichtbar bleibend | 4,80 | 0,60 | 33,00 | 95 | 10 | DIN EN 13501-1 | genadelt/geprägt ¦Gesandet und farbbeschichtet | false | S 3 / S 3 cliq / S 15 cliq, S 3a / S 3a cliq, S 3a / S 3a cliq ¦ S 18d – Bandraster, S 3 / S 3 cliq / S 15 cliq ¦ S 18d – Bandraster, S 15a cliq | Beitrag zu LEED / DGNB / BREEAM / The WELL Building Standard | https://cdn.ais-online.de/m2/88/66188/images/65/44272365px501x500.jpg https://cdn.ais-online.de/m2/88/66188/images/61/48888561px2000x1334.jpg
OWA - NEW Sandila/N - Kante 3 600 x 600 x 15 mm ähnl. RAL 9003 Signalweiß | 4045543033470 | 00075469 | weiß | REI 180, REI 60, REI 90 | beschichtet, geprägt | Mineralplatte | 31,00 | 600,00 - 625,00 | 600,00 - 1.250,00 | C | Platte | A2-s1, d0 | Falz, gerade, schräg | sichtbar bleibend | 4,80 | 0,60 | 33,00 | 95 | 10 | DIN EN 13501-1 | genadelt/geprägt ¦Gesandet und farbbeschichtet | false | S 3 / S 3 cliq / S 15 cliq, S 3a / S 3a cliq, S 3a / S 3a cliq ¦ S 18d – Bandraster, S 3 / S 3 cliq / S 15 cliq ¦ S 18d – Bandraster, S 15a cliq | Beitrag zu LEED / DGNB / BREEAM / The WELL Building Standard | https://cdn.ais-online.de/m2/88/66188/images/65/44272365px501x500.jpg https://cdn.ais-online.de/m2/88/66188/images/61/48888561px2000x1334.jpg
OWA - NEW Sandila/N - Kante 3 625 x 625 x 15 mm ähnl. RAL 9003 Signalweiß | 4045543033371 | 00075343 | weiß | REI 180, REI 60, REI 90 | beschichtet, geprägt | Mineralplatte | 31,00 | 600,00 - 625,00 | 600,00 - 1.250,00 | C | Platte | A2-s1, d0 | Falz, gerade, schräg | sichtbar bleibend | 4,80 | 0,60 | 33,00 | 95 | 10 | DIN EN 13501-1 | genadelt/geprägt ¦Gesandet und farbbeschichtet | false | S 3 / S 3 cliq / S 15 cliq, S 3a / S 3a cliq, S 3a / S 3a cliq ¦ S 18d – Bandraster, S 3 / S 3 cliq / S 15 cliq ¦ S 18d – Bandraster, S 15a cliq | Beitrag zu LEED / DGNB / BREEAM / The WELL Building Standard | https://cdn.ais-online.de/m2/88/66188/images/65/44272365px501x500.jpg https://cdn.ais-online.de/m2/88/66188/images/61/48888561px2000x1334.jpg
OWA - NEW Sandila/N - Kante 6 1200 x 600 x 15 mm ähnl. RAL 9003 Signalweiß | 4045543033524 | 00075500 | weiß | REI 180, REI 60, REI 90 | beschichtet, geprägt | Mineralplatte | 31,00 | 600,00 - 625,00 | 600,00 - 1.250,00 | C | Platte | A2-s1, d0 | Falz, gerade, schräg | sichtbar bleibend | 4,80 | 0,60 | 33,00 | 95 | 10 | DIN EN 13501-1 | genadelt/geprägt ¦Gesandet und farbbeschichtet | false | S 3 / S 3 cliq / S 15 cliq, S 3a / S 3a cliq, S 3a / S 3a cliq ¦ S 18d – Bandraster, S 3 / S 3 cliq / S 15 cliq ¦ S 18d – Bandraster, S 15a cliq | Beitrag zu LEED / DGNB / BREEAM / The WELL Building Standard | https://cdn.ais-online.de/m2/88/66188/images/65/44272365px501x500.jpg https://cdn.ais-online.de/m2/88/66188/images/61/48888561px2000x1334.jpg
OWA - NEW Sandila/N - Kante 6 1250 x 625 x 15 mm ähnl. RAL 9003 Signalweiß | 4045543033555 | 00075504 | weiß | REI 180, REI 60, REI 90 | beschichtet, geprägt | Mineralplatte | 31,00 | 600,00 - 625,00 | 600,00 - 1.250,00 | C | Platte | A2-s1, d0 | Falz, gerade, schräg | sichtbar bleibend | 4,80 | 0,60 | 33,00 | 95 | 10 | DIN EN 13501-1 | genadelt/geprägt ¦Gesandet und farbbeschichtet | false | S 3 / S 3 cliq / S 15 cliq, S 3a / S 3a cliq, S 3a / S 3a cliq ¦ S 18d – Bandraster, S 3 / S 3 cliq / S 15 cliq ¦ S 18d – Bandraster, S 15a cliq | Beitrag zu LEED / DGNB / BREEAM / The WELL Building Standard | https://cdn.ais-online.de/m2/88/66188/images/65/44272365px501x500.jpg https://cdn.ais-online.de/m2/88/66188/images/61/48888561px2000x1334.jpg
OWA - NEW Sandila/N - Kante 6 600 x 600 x 15 mm ähnl. RAL 9003 Signalweiß | 4045543033487 | 00075470 | weiß | REI 180, REI 60, REI 90 | beschichtet, geprägt | Mineralplatte | 31,00 | 600,00 - 625,00 | 600,00 - 1.250,00 | C | Platte | A2-s1, d0 | Falz, gerade, schräg | sichtbar bleibend | 4,80 | 0,60 | 33,00 | 95 | 10 | DIN EN 13501-1 | genadelt/geprägt ¦Gesandet und farbbeschichtet | false | S 3 / S 3 cliq / S 15 cliq, S 3a / S 3a cliq, S 3a / S 3a cliq ¦ S 18d – Bandraster, S 3 / S 3 cliq / S 15 cliq ¦ S 18d – Bandraster, S 15a cliq | Beitrag zu LEED / DGNB / BREEAM / The WELL Building Standard | https://cdn.ais-online.de/m2/88/66188/images/65/44272365px501x500.jpg https://cdn.ais-online.de/m2/88/66188/images/61/48888561px2000x1334.jpg
OWA - NEW Sandila/N - Kante 6 625 x 625 x 15 mm ähnl. RAL 9003 Signalweiß | 4045543033388 | 00075434 | weiß | REI 180, REI 60, REI 90 | beschichtet, geprägt | Mineralplatte | 31,00 | 600,00 - 625,00 | 600,00 - 1.250,00 | C | Platte | A2-s1, d0 | Falz, gerade, schräg | sichtbar bleibend | 4,80 | 0,60 | 33,00 | 95 | 10 | DIN EN 13501-1 | genadelt/geprägt ¦Gesandet und farbbeschichtet | false | S 3 / S 3 cliq / S 15 cliq, S 3a / S 3a cliq, S 3a / S 3a cliq ¦ S 18d – Bandraster, S 3 / S 3 cliq / S 15 cliq ¦ S 18d – Bandraster, S 15a cliq | Beitrag zu LEED / DGNB / BREEAM / The WELL Building Standard | https://cdn.ais-online.de/m2/88/66188/images/65/44272365px501x500.jpg https://cdn.ais-online.de/m2/88/66188/images/61/48888561px2000x1334.jpg
powered by Heinze