## Odenwald Faserplattenwerk (OWA
Odenwald Faserplattenwerk (OWA)
Name | GTIN | HAN | Farbton | Feuerwiderstandsklasse | Oberfläche | Werkstoff | bewertetes Schalldämm-Maß Rw, R (dB) | Breite (mm) | Länge (mm) | Absorberklasse | Ausführung Bekleidung | Brandverhalten | Kantenausführung | Reinraumklasse | Sichtbarkeit Unterkonstruktion | Gewicht (kg/m²) | Schallabsorptionsgrad | Schalldämmmaß (dB) | Feuchtigkeitsbeständigkeit RH [%] | Feuerwiderstand | Garantie (Jahre) | Norm Brandverhalten | Oberfläche/Kaschierung | Scheuerfest | Systeme | Zertifizierungen | Bilder
OWAcoustic Ocean |  |  | weiß | REI 60 | kaschiert | Mineralplatte | 28,00 | 600,00 - 625,00 | 600,00 - 625,00 | A | Platte | A2-s1, d0 | gerade | ISO 4 | sichtbar bleibend | 4,00 | 0,95 | 30,00 | 100 | bis REI 60 (EN 13501-2) | 10 | DIN EN 13501-1 | Vlies | true | S 3 ¦ S 3e – mit erhöhtem Korrosionsschutz | Beitrag zu LEED / DGNB / BREEAM / The WELL Building Standard | https://cdn.ais-online.de/m2/88/66188/images/75/44272375px500x500.jpg https://cdn.ais-online.de/m2/88/66188/images/60/47791060px1000x668.jpg
OWA - Ocean - Kante 3 600 x 600 x 20 mm ähnl. RAL 9003 Signalweiß | 4045543034965 | 00079876 | weiß | REI 60 | kaschiert | Mineralplatte | 28,00 | 600,00 - 625,00 | 600,00 - 625,00 | A | Platte | A2-s1, d0 | gerade | ISO 4 | sichtbar bleibend | 4,00 | 0,95 | 30,00 | 100 | bis REI 60 (EN 13501-2) | 10 | DIN EN 13501-1 | Vlies | true | S 3 ¦ S 3e – mit erhöhtem Korrosionsschutz | Beitrag zu LEED / DGNB / BREEAM / The WELL Building Standard | https://cdn.ais-online.de/m2/88/66188/images/75/44272375px500x500.jpg https://cdn.ais-online.de/m2/88/66188/images/60/47791060px1000x668.jpg
OWA - Ocean - Kante 3 625 x 625 x 20 mm ähnl. RAL 9003 Signalweiß | 4045543034972 | 00079877 | weiß | REI 60 | kaschiert | Mineralplatte | 28,00 | 600,00 - 625,00 | 600,00 - 625,00 | A | Platte | A2-s1, d0 | gerade | ISO 4 | sichtbar bleibend | 4,00 | 0,95 | 30,00 | 100 | bis REI 60 (EN 13501-2) | 10 | DIN EN 13501-1 | Vlies | true | S 3 ¦ S 3e – mit erhöhtem Korrosionsschutz | Beitrag zu LEED / DGNB / BREEAM / The WELL Building Standard | https://cdn.ais-online.de/m2/88/66188/images/75/44272375px500x500.jpg https://cdn.ais-online.de/m2/88/66188/images/60/47791060px1000x668.jpg
powered by Heinze