## OTTO-CHEMIE
OTTO-CHEMIE
Name | GTIN | HAN | Anwendung | Farbton | Werkstoff | Anzahl Komponenten | Brandverhalten | Dichte (kg/m³) | Lagerfähigkeit in Monaten | Temperaturbeständigkeit (°C) | Verarbeitungstemperatur (°C) | zul. Gesamtverformung Fugendichtstoff (%) | Farbton (Herstellerbezeichnung) | Bilder
MY GREEN HOME SILIKON 300ML C01 WEISS | 4030574200830 | 1989301 | außen, innen | weiß | Silikon | 1 | E | 1.000,00 | 12,00 | -40,00 - 120,00 | 5,00 - 35,00 | 25,00 | weiß | https://cdn.ais-online.de/m2/68/65268/images/89/48235489px317x1500.jpg
powered by Heinze