## OTTO-CHEMIE
OTTO-CHEMIE
Name | GTIN | HAN | Anwendung | Oberfläche | Werkstoff | Länge (mm) | Befestigung | Brandverhalten | Komprimierbarkeit | Lieferform | Breite Fuge (mm) | Lagerfähigkeit in Monaten | Schlagregendichtheit (Pa) | sd-Wert (m) | Temperaturbeständigkeit (°C) | Bilder
OTTO DÄMMBAND BG2 20/6 A VE 28M 5,6M/ROLLE | 4030574055386 | 6402030 | außen, innen | imprägniert | Polyurethan-Schaumstoff | 5.600,00 | selbstklebend | B2 | vorkomprimiert | Rolle | 5,00 - 9,00 | 12,00 | 600,00 | 0,00 - 0,50 | -30,00 - 90,00 | https://cdn.ais-online.de/m2/68/65268/images/50/47742550px967x1200.jpg
powered by Heinze