## OTTO-CHEMIE
OTTO-CHEMIE
Name | GTIN | HAN | Anwendungsbereich | Farbton | Anzahl Komponenten | Brandverhalten | Klebstoffbasis | Dichte (kg/m³) | Füllmenge (l) | Temperaturbeständigkeit (°C) | Verarbeitungstemperatur (°C) | Zugfestigkeit (N/mm²) | Bilder
OTTOCOLL ALLBERT C01 WEISS 290ML | 4030574174292 | 3492301 | außen, innen | weiß | 1 | E | Silanmodifiziertes Polymer (SMP) | 1.500,00 | 0,29 | -40,00 - 100,00 | 5,00 - 40,00 | 2,70 | https://cdn.ais-online.de/m2/68/65268/images/96/47742396px313x1500.jpg
powered by Heinze