## OTTO-CHEMIE
OTTO-CHEMIE
Name | GTIN | HAN | Anwendungsbereich | Farbton | Anzahl Komponenten | Brandverhalten | Klebstoffbasis | Dichte (kg/m³) | Füllmenge (l) | Temperaturbeständigkeit (°C) | Verarbeitungstemperatur (°C) | Zugfestigkeit (N/mm²) | Bilder
OTTOCOLL M 501 HYBRID-KLEBSTOFF | 4030574058998 | 3160400 | außen, innen | transparent | 1 | E | Silanmodifiziertes Polymer (SMP) | 1.000,00 | 0,31 | -40,00 - 90,00 | 5,00 - 40,00 | 2,10 | https://cdn.ais-online.de/m2/68/65268/images/70/47742370px313x1500.jpg
powered by Heinze