## OTTO-CHEMIE
OTTO-CHEMIE
Name | GTIN | HAN | Anwendungsbereich | Farbton | Anzahl Komponenten | Brandverhalten | Klebstoffbasis | Dichte (kg/m³) | Füllmenge (l) | Temperaturbeständigkeit (°C) | Verarbeitungstemperatur (°C) | Zugfestigkeit (N/mm²) | Bilder
OTTOCOLL M 580 HYBRID-KLEBSTOFF |  |  | außen, innen | hellgrau | 2 | E | Silanmodifiziertes Polymer (SMP) | 1.370,00 | 0,38 - 0,62 | -40,00 - 80,00 | 5,00 - 40,00 | 1,70 | https://cdn.ais-online.de/m2/68/65268/images/59/47742759px449x1200.webp
OTTOCOLL M 580 + M-CA 4005 A+B C5195 HELLGRAU 2X190ML VE 10ST | 4030574096044 | 7580220 | außen, innen | hellgrau | 2 | E | Silanmodifiziertes Polymer (SMP) | 1.370,00 | 0,38 - 0,62 | -40,00 - 80,00 | 5,00 - 40,00 | 1,70 | https://cdn.ais-online.de/m2/68/65268/images/59/47742759px449x1200.webp
OTTOCOLL M 580 + M-CA 4005 A+B C5195 HELLGRAU 2X310ML VE 10ST | 4030574096051 | 7580420 | außen, innen | hellgrau | 2 | E | Silanmodifiziertes Polymer (SMP) | 1.370,00 | 0,38 - 0,62 | -40,00 - 80,00 | 5,00 - 40,00 | 1,70 | https://cdn.ais-online.de/m2/68/65268/images/59/47742759px449x1200.webp
powered by Heinze