## OTTO-CHEMIE
OTTO-CHEMIE
Name | GTIN | HAN | Anwendungsbereich | Farbton | Anzahl Komponenten | Brandverhalten | Klebstoffbasis | Dichte (kg/m³) | Füllmenge (l) | Temperaturbeständigkeit (°C) | Verarbeitungstemperatur (°C) | Farbton (Herstellerbezeichnung) | Bilder
OTTOCOLL P 340 RAPID 310ML C1038 BEIGE | 4030574044403 | 3442416 | außen, innen | beige | 1 | E | Polyurethan | 1.500,00 | 0,31 | -30,00 - 80,00 | 5,00 - 35,00 | beige | https://cdn.ais-online.de/m2/68/65268/images/88/47742388px294x1399.jpg
powered by Heinze