## OTTO-CHEMIE
OTTO-CHEMIE
Name | GTIN | HAN | Anwendung | Farbton | Werkstoff | Anzahl Komponenten | Brandverhalten | Breite Fuge (mm) | Dichte (kg/m³) | Lagerfähigkeit in Monaten | Temperaturbeständigkeit (°C) | Verarbeitungstemperatur (°C) | zul. Gesamtverformung Fugendichtstoff (%) | Farbton (Herstellerbezeichnung) | Bilder
OTTOSEAL A 205 ACRYL-DICHTSTOFF |  |  | außen, innen | braun, grau, schwarz, weiß | Acryl | 1 | E | 0,00 - 25,00 | 1.700,00 | 12,00 | -20,00 - 80,00 | 5,00 - 35,00 | 12,50 - 18,00 | weiß, schwarz, braun, betongrau | https://cdn.ais-online.de/m2/68/65268/images/49/45056849px229x1500.webp https://cdn.ais-online.de/m2/68/65268/images/65/45056865px320x1500.webp https://cdn.ais-online.de/m2/68/65268/images/32/47742332px313x1500.jpg
OTTOSEAL A 205 310ML C01 WEISS | 4030574014307 | 2101401 | außen, innen | braun, grau, schwarz, weiß | Acryl | 1 | E | 0,00 - 25,00 | 1.700,00 | 12,00 | -20,00 - 80,00 | 5,00 - 35,00 | 12,50 - 18,00 | weiß, schwarz, braun, betongrau | https://cdn.ais-online.de/m2/68/65268/images/32/47742332px313x1500.jpg
OTTOSEAL A 205 310ML C04 SCHWARZ | 4030574014314 | 2101404 | außen, innen | braun, grau, schwarz, weiß | Acryl | 1 | E | 0,00 - 25,00 | 1.700,00 | 12,00 | -20,00 - 80,00 | 5,00 - 35,00 | 12,50 - 18,00 | weiß, schwarz, braun, betongrau | https://cdn.ais-online.de/m2/68/65268/images/32/47742332px313x1500.jpg
OTTOSEAL A 205 310ML C05 BRAUN | 4030574014321 | 2101405 | außen, innen | braun, grau, schwarz, weiß | Acryl | 1 | E | 0,00 - 25,00 | 1.700,00 | 12,00 | -20,00 - 80,00 | 5,00 - 35,00 | 12,50 - 18,00 | weiß, schwarz, braun, betongrau | https://cdn.ais-online.de/m2/68/65268/images/32/47742332px313x1500.jpg
OTTOSEAL A 205 310ML C56 BETONGRAU | 4030574014338 | 2101456 | außen, innen | braun, grau, schwarz, weiß | Acryl | 1 | E | 0,00 - 25,00 | 1.700,00 | 12,00 | -20,00 - 80,00 | 5,00 - 35,00 | 12,50 - 18,00 | weiß, schwarz, braun, betongrau | https://cdn.ais-online.de/m2/68/65268/images/32/47742332px313x1500.jpg
OTTOSEAL A 205 400ML C01 WEISS | 4030574093586 | 2101701 | außen, innen | braun, grau, schwarz, weiß | Acryl | 1 | E | 0,00 - 25,00 | 1.700,00 | 12,00 | -20,00 - 80,00 | 5,00 - 35,00 | 12,50 - 18,00 | weiß, schwarz, braun, betongrau | https://cdn.ais-online.de/m2/68/65268/images/65/45056865px320x1500.webp
OTTOSEAL A 205 580ML C01 WEISS | 4030574093593 | 2101801 | außen, innen | braun, grau, schwarz, weiß | Acryl | 1 | E | 0,00 - 25,00 | 1.700,00 | 12,00 | -20,00 - 80,00 | 5,00 - 35,00 | 12,50 - 18,00 | weiß, schwarz, braun, betongrau | https://cdn.ais-online.de/m2/68/65268/images/49/45056849px229x1500.webp
OTTOSEAL A 205 580ML C56 BETONGRAU | 4030574093623 | 2101856 | außen, innen | braun, grau, schwarz, weiß | Acryl | 1 | E | 0,00 - 25,00 | 1.700,00 | 12,00 | -20,00 - 80,00 | 5,00 - 35,00 | 12,50 - 18,00 | weiß, schwarz, braun, betongrau | https://cdn.ais-online.de/m2/68/65268/images/49/45056849px229x1500.webp
powered by Heinze