## OTTO-CHEMIE
OTTO-CHEMIE
Name | GTIN | HAN | Anwendung | Farbton | Werkstoff | Anzahl Komponenten | Brandverhalten | Breite Fuge (mm) | Dichte (kg/m³) | Lagerfähigkeit in Monaten | Temperaturbeständigkeit (°C) | Verarbeitungstemperatur (°C) | zul. Gesamtverformung Fugendichtstoff (%) | Farbton (Herstellerbezeichnung) | Bilder
OTTOSEAL A 210 ACRYL-DICHTSTOFF |  |  | außen, innen | weiß | Acryl | 1 | E | 0,00 - 25,00 | 1.600,00 | 12,00 | -20,00 - 80,00 | 5,00 - 35,00 | 7,50 - 10,00 | weiß
OTTOSEAL A 210 300ML C01 WEISS | 4030574174537 | 2011401 | außen, innen | weiß | Acryl | 1 | E | 0,00 - 25,00 | 1.600,00 | 12,00 | -20,00 - 80,00 | 5,00 - 35,00 | 7,50 - 10,00 | weiß
OTTOSEAL A 210 580ML C01 WEISS | 4030574093548 | 2001801 | außen, innen | weiß | Acryl | 1 | E | 0,00 - 25,00 | 1.600,00 | 12,00 | -20,00 - 80,00 | 5,00 - 35,00 | 7,50 - 10,00 | weiß
powered by Heinze