## OTTO-CHEMIE
OTTO-CHEMIE
Name | GTIN | HAN | Anwendung | Farbton | Werkstoff | Anzahl Komponenten | Brandverhalten | Dichte (kg/m³) | Lagerfähigkeit in Monaten | Temperaturbeständigkeit (°C) | Verarbeitungstemperatur (°C) | zul. Gesamtverformung Fugendichtstoff (%) | Farbton (Herstellerbezeichnung) | Bilder
OTTOSEAL A 225 ACRYL-DICHTSTOFF | 4030574024559 | 9841400 | außen, innen | transparent | Acryl | 1 | E | 1.100,00 | 12,00 | -20,00 - 80,00 | 5,00 - 40,00 | 5,00 | transluzent | https://cdn.ais-online.de/m2/68/65268/images/67/47742767px313x1500.jpg
powered by Heinze