## OTTO-CHEMIE
OTTO-CHEMIE
Name | GTIN | HAN | Anwendung | Farbton | Werkstoff | Anzahl Komponenten | Brandverhalten | Dichte (kg/m³) | Lagerfähigkeit in Monaten | Temperaturbeständigkeit (°C) | Verarbeitungstemperatur (°C) | Wasserdampfdiffusionswiderstandszahl | zul. Gesamtverformung Fugendichtstoff (%) | Farbton (Herstellerbezeichnung) | Bilder
OTTOSEAL A 710 ACRYL-DICHTSTOFF |  |  | innen | weiß | Acryl | 1 | E | 1.700,00 | 12,00 | -20,00 - 80,00 | 5,00 - 35,00 | 2.000,00 - 3.200,00 | 12,50 - 18,00 | weiß | https://cdn.ais-online.de/m2/68/65268/images/36/47742336px313x1500.jpg https://cdn.ais-online.de/m2/68/65268/images/49/45056849px229x1500.webp
OTTOSEAL A 710 310ML C01 WEISS | 4030574044496 | 2190401 | innen | weiß | Acryl | 1 | E | 1.700,00 | 12,00 | -20,00 - 80,00 | 5,00 - 35,00 | 2.000,00 - 3.200,00 | 12,50 - 18,00 | weiß | https://cdn.ais-online.de/m2/68/65268/images/36/47742336px313x1500.jpg
OTTOSEAL A 710 580ML C01 WEISS | 4030574093678 | 2190801 | innen | weiß | Acryl | 1 | E | 1.700,00 | 12,00 | -20,00 - 80,00 | 5,00 - 35,00 | 2.000,00 - 3.200,00 | 12,50 - 18,00 | weiß | https://cdn.ais-online.de/m2/68/65268/images/49/45056849px229x1500.webp
powered by Heinze