## OTTO-CHEMIE
OTTO-CHEMIE
Name | GTIN | HAN | Anwendung | Eigenschaften | Farbton | Werkstoff | Anzahl Komponenten | Brandverhalten | Dichte (kg/m³) | Lagerfähigkeit in Monaten | Temperaturbeständigkeit (°C) | Verarbeitungstemperatur (°C) | zul. Gesamtverformung Fugendichtstoff (%) | Farbton (Herstellerbezeichnung) | Bilder
OTTOSEAL S 117 SILIKON-DICHTSTOFF (Naturstein) |  |  | außen, innen | fungizid eingestellt | anthrazit, beige, grau, hellbeige, hellgrau, schwarz, transparent, weiß | Silikon | 1 | E | 1.000,00 - 1.250,00 | 12,00 | -40,00 - 180,00 | 5,00 - 35,00 | 20,00 | weiß, anthrazit, betongrau, jasmin, sanitärgrau, manhattan, bahamabeige, transparent, sandsteinbeige, buxy, perlgrau, schwarz | https://cdn.ais-online.de/m2/68/65268/images/08/47742308px314x1500.jpg https://cdn.ais-online.de/m2/68/65268/images/65/45056865px320x1500.webp
OTTOSEAL S 117 310ML C00 TRANSPARENT | 4030574028021 | 1601400 | außen, innen | fungizid eingestellt | anthrazit, beige, grau, hellbeige, hellgrau, schwarz, transparent, weiß | Silikon | 1 | E | 1.000,00 - 1.250,00 | 12,00 | -40,00 - 180,00 | 5,00 - 35,00 | 20,00 | weiß, anthrazit, betongrau, jasmin, sanitärgrau, manhattan, bahamabeige, transparent, sandsteinbeige, buxy, perlgrau, schwarz | https://cdn.ais-online.de/m2/68/65268/images/08/47742308px314x1500.jpg
OTTOSEAL S 117 310ML C01 WEISS | 4030574028052 | 1601401 | außen, innen | fungizid eingestellt | anthrazit, beige, grau, hellbeige, hellgrau, schwarz, transparent, weiß | Silikon | 1 | E | 1.000,00 - 1.250,00 | 12,00 | -40,00 - 180,00 | 5,00 - 35,00 | 20,00 | weiß, anthrazit, betongrau, jasmin, sanitärgrau, manhattan, bahamabeige, transparent, sandsteinbeige, buxy, perlgrau, schwarz | https://cdn.ais-online.de/m2/68/65268/images/08/47742308px314x1500.jpg
OTTOSEAL S 117 310ML C04 SCHWARZ | 4030574042911 | 1601404 | außen, innen | fungizid eingestellt | anthrazit, beige, grau, hellbeige, hellgrau, schwarz, transparent, weiß | Silikon | 1 | E | 1.000,00 - 1.250,00 | 12,00 | -40,00 - 180,00 | 5,00 - 35,00 | 20,00 | weiß, anthrazit, betongrau, jasmin, sanitärgrau, manhattan, bahamabeige, transparent, sandsteinbeige, buxy, perlgrau, schwarz | https://cdn.ais-online.de/m2/68/65268/images/08/47742308px314x1500.jpg
OTTOSEAL S 117 310ML C08 JASMIN | 4030574030369 | 1601408 | außen, innen | fungizid eingestellt | anthrazit, beige, grau, hellbeige, hellgrau, schwarz, transparent, weiß | Silikon | 1 | E | 1.000,00 - 1.250,00 | 12,00 | -40,00 - 180,00 | 5,00 - 35,00 | 20,00 | weiß, anthrazit, betongrau, jasmin, sanitärgrau, manhattan, bahamabeige, transparent, sandsteinbeige, buxy, perlgrau, schwarz | https://cdn.ais-online.de/m2/68/65268/images/08/47742308px314x1500.jpg
OTTOSEAL S 117 310ML C10 BAHAMABEIGE | 4030574028069 | 1601410 | außen, innen | fungizid eingestellt | anthrazit, beige, grau, hellbeige, hellgrau, schwarz, transparent, weiß | Silikon | 1 | E | 1.000,00 - 1.250,00 | 12,00 | -40,00 - 180,00 | 5,00 - 35,00 | 20,00 | weiß, anthrazit, betongrau, jasmin, sanitärgrau, manhattan, bahamabeige, transparent, sandsteinbeige, buxy, perlgrau, schwarz | https://cdn.ais-online.de/m2/68/65268/images/08/47742308px314x1500.jpg
OTTOSEAL S 117 310ML C1110 SANDSTEINBEIGE | 4030574044656 | 1698402 | außen, innen | fungizid eingestellt | anthrazit, beige, grau, hellbeige, hellgrau, schwarz, transparent, weiß | Silikon | 1 | E | 1.000,00 - 1.250,00 | 12,00 | -40,00 - 180,00 | 5,00 - 35,00 | 20,00 | weiß, anthrazit, betongrau, jasmin, sanitärgrau, manhattan, bahamabeige, transparent, sandsteinbeige, buxy, perlgrau, schwarz | https://cdn.ais-online.de/m2/68/65268/images/08/47742308px314x1500.jpg
OTTOSEAL S 117 310ML C1282 MATT MANHATTAN | 4030574128981 | 1692443 | außen, innen | fungizid eingestellt | anthrazit, beige, grau, hellbeige, hellgrau, schwarz, transparent, weiß | Silikon | 1 | E | 1.000,00 - 1.250,00 | 12,00 | -40,00 - 180,00 | 5,00 - 35,00 | 20,00 | weiß, anthrazit, betongrau, jasmin, sanitärgrau, manhattan, bahamabeige, transparent, sandsteinbeige, buxy, perlgrau, schwarz | https://cdn.ais-online.de/m2/68/65268/images/08/47742308px314x1500.jpg
OTTOSEAL S 117 310ML C1300 MATT ANTHRAZIT | 4030574129001 | 1692467 | außen, innen | fungizid eingestellt | anthrazit, beige, grau, hellbeige, hellgrau, schwarz, transparent, weiß | Silikon | 1 | E | 1.000,00 - 1.250,00 | 12,00 | -40,00 - 180,00 | 5,00 - 35,00 | 20,00 | weiß, anthrazit, betongrau, jasmin, sanitärgrau, manhattan, bahamabeige, transparent, sandsteinbeige, buxy, perlgrau, schwarz | https://cdn.ais-online.de/m2/68/65268/images/08/47742308px314x1500.jpg
OTTOSEAL S 117 310ML C18 SANITÄRGRAU | 4030574028007 | 1601418 | außen, innen | fungizid eingestellt | anthrazit, beige, grau, hellbeige, hellgrau, schwarz, transparent, weiß | Silikon | 1 | E | 1.000,00 - 1.250,00 | 12,00 | -40,00 - 180,00 | 5,00 - 35,00 | 20,00 | weiß, anthrazit, betongrau, jasmin, sanitärgrau, manhattan, bahamabeige, transparent, sandsteinbeige, buxy, perlgrau, schwarz | https://cdn.ais-online.de/m2/68/65268/images/08/47742308px314x1500.jpg
OTTOSEAL S 117 310ML C4098 BUXY | 4030574108099 | 1601496 | außen, innen | fungizid eingestellt | anthrazit, beige, grau, hellbeige, hellgrau, schwarz, transparent, weiß | Silikon | 1 | E | 1.000,00 - 1.250,00 | 12,00 | -40,00 - 180,00 | 5,00 - 35,00 | 20,00 | weiß, anthrazit, betongrau, jasmin, sanitärgrau, manhattan, bahamabeige, transparent, sandsteinbeige, buxy, perlgrau, schwarz | https://cdn.ais-online.de/m2/68/65268/images/08/47742308px314x1500.jpg
OTTOSEAL S 117 310ML C43 MANHATTAN | 4030574028014 | 1601443 | außen, innen | fungizid eingestellt | anthrazit, beige, grau, hellbeige, hellgrau, schwarz, transparent, weiß | Silikon | 1 | E | 1.000,00 - 1.250,00 | 12,00 | -40,00 - 180,00 | 5,00 - 35,00 | 20,00 | weiß, anthrazit, betongrau, jasmin, sanitärgrau, manhattan, bahamabeige, transparent, sandsteinbeige, buxy, perlgrau, schwarz | https://cdn.ais-online.de/m2/68/65268/images/08/47742308px314x1500.jpg
OTTOSEAL S 117 310ML C56 BETONGRAU | 4030574028045 | 1601456 | außen, innen | fungizid eingestellt | anthrazit, beige, grau, hellbeige, hellgrau, schwarz, transparent, weiß | Silikon | 1 | E | 1.000,00 - 1.250,00 | 12,00 | -40,00 - 180,00 | 5,00 - 35,00 | 20,00 | weiß, anthrazit, betongrau, jasmin, sanitärgrau, manhattan, bahamabeige, transparent, sandsteinbeige, buxy, perlgrau, schwarz | https://cdn.ais-online.de/m2/68/65268/images/08/47742308px314x1500.jpg
OTTOSEAL S 117 310ML C6111 MATT SANITÄRGRAU | 4030574128998 | 1692418 | außen, innen | fungizid eingestellt | anthrazit, beige, grau, hellbeige, hellgrau, schwarz, transparent, weiß | Silikon | 1 | E | 1.000,00 - 1.250,00 | 12,00 | -40,00 - 180,00 | 5,00 - 35,00 | 20,00 | weiß, anthrazit, betongrau, jasmin, sanitärgrau, manhattan, bahamabeige, transparent, sandsteinbeige, buxy, perlgrau, schwarz | https://cdn.ais-online.de/m2/68/65268/images/08/47742308px314x1500.jpg
OTTOSEAL S 117 310ML C6114 MATT SCHWARZ | 4030574129018 | 1692404 | außen, innen | fungizid eingestellt | anthrazit, beige, grau, hellbeige, hellgrau, schwarz, transparent, weiß | Silikon | 1 | E | 1.000,00 - 1.250,00 | 12,00 | -40,00 - 180,00 | 5,00 - 35,00 | 20,00 | weiß, anthrazit, betongrau, jasmin, sanitärgrau, manhattan, bahamabeige, transparent, sandsteinbeige, buxy, perlgrau, schwarz | https://cdn.ais-online.de/m2/68/65268/images/08/47742308px314x1500.jpg
OTTOSEAL S 117 310ML C6115 MATT BAHAMABEIGE | 4030574128974 | 1692410 | außen, innen | fungizid eingestellt | anthrazit, beige, grau, hellbeige, hellgrau, schwarz, transparent, weiß | Silikon | 1 | E | 1.000,00 - 1.250,00 | 12,00 | -40,00 - 180,00 | 5,00 - 35,00 | 20,00 | weiß, anthrazit, betongrau, jasmin, sanitärgrau, manhattan, bahamabeige, transparent, sandsteinbeige, buxy, perlgrau, schwarz | https://cdn.ais-online.de/m2/68/65268/images/08/47742308px314x1500.jpg
OTTOSEAL S 117 310ML C67 ANTHRAZIT | 4030574028038 | 1601467 | außen, innen | fungizid eingestellt | anthrazit, beige, grau, hellbeige, hellgrau, schwarz, transparent, weiß | Silikon | 1 | E | 1.000,00 - 1.250,00 | 12,00 | -40,00 - 180,00 | 5,00 - 35,00 | 20,00 | weiß, anthrazit, betongrau, jasmin, sanitärgrau, manhattan, bahamabeige, transparent, sandsteinbeige, buxy, perlgrau, schwarz | https://cdn.ais-online.de/m2/68/65268/images/08/47742308px314x1500.jpg
OTTOSEAL S 117 310ML C80 PERLGRAU | 4030574028076 | 1601480 | außen, innen | fungizid eingestellt | anthrazit, beige, grau, hellbeige, hellgrau, schwarz, transparent, weiß | Silikon | 1 | E | 1.000,00 - 1.250,00 | 12,00 | -40,00 - 180,00 | 5,00 - 35,00 | 20,00 | weiß, anthrazit, betongrau, jasmin, sanitärgrau, manhattan, bahamabeige, transparent, sandsteinbeige, buxy, perlgrau, schwarz | https://cdn.ais-online.de/m2/68/65268/images/08/47742308px314x1500.jpg
OTTOSEAL S 117 400ML C10 BAHAMABEIGE | 4030574091971 | 1601710 | außen, innen | fungizid eingestellt | anthrazit, beige, grau, hellbeige, hellgrau, schwarz, transparent, weiß | Silikon | 1 | E | 1.000,00 - 1.250,00 | 12,00 | -40,00 - 180,00 | 5,00 - 35,00 | 20,00 | weiß, anthrazit, betongrau, jasmin, sanitärgrau, manhattan, bahamabeige, transparent, sandsteinbeige, buxy, perlgrau, schwarz | https://cdn.ais-online.de/m2/68/65268/images/65/45056865px320x1500.webp
OTTOSEAL S 117 400ML C18 SANITÄRGRAU | 4030574091988 | 1601718 | außen, innen | fungizid eingestellt | anthrazit, beige, grau, hellbeige, hellgrau, schwarz, transparent, weiß | Silikon | 1 | E | 1.000,00 - 1.250,00 | 12,00 | -40,00 - 180,00 | 5,00 - 35,00 | 20,00 | weiß, anthrazit, betongrau, jasmin, sanitärgrau, manhattan, bahamabeige, transparent, sandsteinbeige, buxy, perlgrau, schwarz | https://cdn.ais-online.de/m2/68/65268/images/65/45056865px320x1500.webp
OTTOSEAL S 117 400ML C43 MANHATTAN | 4030574091995 | 1601743 | außen, innen | fungizid eingestellt | anthrazit, beige, grau, hellbeige, hellgrau, schwarz, transparent, weiß | Silikon | 1 | E | 1.000,00 - 1.250,00 | 12,00 | -40,00 - 180,00 | 5,00 - 35,00 | 20,00 | weiß, anthrazit, betongrau, jasmin, sanitärgrau, manhattan, bahamabeige, transparent, sandsteinbeige, buxy, perlgrau, schwarz | https://cdn.ais-online.de/m2/68/65268/images/65/45056865px320x1500.webp
OTTOSEAL S 117 400ML C56 BETONGRAU | 4030574092008 | 1601756 | außen, innen | fungizid eingestellt | anthrazit, beige, grau, hellbeige, hellgrau, schwarz, transparent, weiß | Silikon | 1 | E | 1.000,00 - 1.250,00 | 12,00 | -40,00 - 180,00 | 5,00 - 35,00 | 20,00 | weiß, anthrazit, betongrau, jasmin, sanitärgrau, manhattan, bahamabeige, transparent, sandsteinbeige, buxy, perlgrau, schwarz | https://cdn.ais-online.de/m2/68/65268/images/65/45056865px320x1500.webp
OTTOSEAL S 117 400ML C67 ANTHRAZIT | 4030574092015 | 1601767 | außen, innen | fungizid eingestellt | anthrazit, beige, grau, hellbeige, hellgrau, schwarz, transparent, weiß | Silikon | 1 | E | 1.000,00 - 1.250,00 | 12,00 | -40,00 - 180,00 | 5,00 - 35,00 | 20,00 | weiß, anthrazit, betongrau, jasmin, sanitärgrau, manhattan, bahamabeige, transparent, sandsteinbeige, buxy, perlgrau, schwarz | https://cdn.ais-online.de/m2/68/65268/images/65/45056865px320x1500.webp
powered by Heinze