## OTTO-CHEMIE
OTTO-CHEMIE
Name | GTIN | HAN | Anwendung | Eigenschaften | Farbton | Werkstoff | Anzahl Komponenten | Brandverhalten | Dichte (kg/m³) | Lagerfähigkeit in Monaten | Temperaturbeständigkeit (°C) | Verarbeitungstemperatur (°C) | zul. Gesamtverformung Fugendichtstoff (%) | Farbton (Herstellerbezeichnung) | Bilder
OTTOSEAL S 70 310ML C1108 HERBSTGRAU | 4030574040771 | 1998482 | außen, innen | fungizid eingestellt | hellgrau | Silikon | 1 | E | 1.000,00 | 15,00 | -40,00 - 180,00 | 5,00 - 35,00 | 25,00 | herbstgrau | https://cdn.ais-online.de/m2/68/65268/images/20/47742320px312x1500.jpg
powered by Heinze