## PCI Augsburg
PCI Augsburg
Name | GTIN | HAN | Bindemittelbasis | Dichtheit | Eigenschaften | Farbton | Brandverhalten | Chemische Beständigkeit | Lösemittelhaltigkeit / Wasserverdünnbarkeit | Begehbar nach (h) | Dichte (kg/m³) | Gewicht (kg) | Lagerfähigkeit in Monaten | pH-Wert | Temperaturbeständigkeit (°C) | Verarbeitungstemperatur (°C) | Verarbeitungszeit (min) | Bilder
PCI Apokor® W Epoxi-Versiegelung |  |  | Epoxidharz | wasserdicht | alterungsbeständig, lichtecht | grau, transparent | Cfl-s1 | chemikalienbeständig gem. Herstellerangabe | lösemittelfrei, wasserverdünnbar | 16,00 | 1.160,00 - 1.300,00 | 3,33 - 16,67 | 12,00 | 8,00 - 9,00 | -20,00 - 80,00 | 10,00 - 30,00 | 60,00 | https://cdn.ais-online.de/m2/55/61755/images/60/44698960px1638x2048.jpg
PCI Apokor® W 16.67 kg Eimer ca. RAL 7030 steingrau | 4083200039311 | 3931 | Epoxidharz | wasserdicht | alterungsbeständig, lichtecht | grau, transparent | Cfl-s1 | chemikalienbeständig gem. Herstellerangabe | lösemittelfrei, wasserverdünnbar | 16,00 | 1.160,00 - 1.300,00 | 3,33 - 16,67 | 12,00 | 8,00 - 9,00 | -20,00 - 80,00 | 10,00 - 30,00 | 60,00 | https://cdn.ais-online.de/m2/55/61755/images/60/44698960px1638x2048.jpg
PCI Apokor® W 16.67 kg Eimer ca. RAL 7032 kieselgrau | 4083200039410 | 3941 | Epoxidharz | wasserdicht | alterungsbeständig, lichtecht | grau, transparent | Cfl-s1 | chemikalienbeständig gem. Herstellerangabe | lösemittelfrei, wasserverdünnbar | 16,00 | 1.160,00 - 1.300,00 | 3,33 - 16,67 | 12,00 | 8,00 - 9,00 | -20,00 - 80,00 | 10,00 - 30,00 | 60,00 | https://cdn.ais-online.de/m2/55/61755/images/60/44698960px1638x2048.jpg
PCI Apokor® W 3.33 kg Eimer | 4083200039434 | 3943 | Epoxidharz | wasserdicht | alterungsbeständig, lichtecht | grau, transparent | Cfl-s1 | chemikalienbeständig gem. Herstellerangabe | lösemittelfrei, wasserverdünnbar | 16,00 | 1.160,00 - 1.300,00 | 3,33 - 16,67 | 12,00 | 8,00 - 9,00 | -20,00 - 80,00 | 10,00 - 30,00 | 60,00 | https://cdn.ais-online.de/m2/55/61755/images/60/44698960px1638x2048.jpg
PCI Apokor® W 5.00 kg Eimer ca. RAL 7030 steingrau Kombi-Gebinde | 4083200039441 | 3944 | Epoxidharz | wasserdicht | alterungsbeständig, lichtecht | grau, transparent | Cfl-s1 | chemikalienbeständig gem. Herstellerangabe | lösemittelfrei, wasserverdünnbar | 16,00 | 1.160,00 - 1.300,00 | 3,33 - 16,67 | 12,00 | 8,00 - 9,00 | -20,00 - 80,00 | 10,00 - 30,00 | 60,00 | https://cdn.ais-online.de/m2/55/61755/images/60/44698960px1638x2048.jpg
PCI Apokor® W 5.00 kg Eimer ca. RAL 7032 kieselgrau Kombi-Gebinde | 4083200039458 | 3945 | Epoxidharz | wasserdicht | alterungsbeständig, lichtecht | grau, transparent | Cfl-s1 | chemikalienbeständig gem. Herstellerangabe | lösemittelfrei, wasserverdünnbar | 16,00 | 1.160,00 - 1.300,00 | 3,33 - 16,67 | 12,00 | 8,00 - 9,00 | -20,00 - 80,00 | 10,00 - 30,00 | 60,00 | https://cdn.ais-online.de/m2/55/61755/images/60/44698960px1638x2048.jpg
powered by Heinze