## PCI Augsburg
PCI Augsburg
Name | GTIN | HAN | Bewertungsgruppe Rutschgefahr | Bindemittelbasis | Farbton | Brandverhalten | Chemische Beständigkeit | Lösemittelhaltigkeit / Wasserverdünnbarkeit | Begehbar nach (h) | Dichte (kg/m³) | Gewicht (kg) | Lagerfähigkeit in Monaten | Temperaturbeständigkeit (°C) | Verarbeitungstemperatur (°C) | Verarbeitungszeit (min) | Bilder
PCI Apoten® 10.00 kg Eimer ca. RAL 7032 kieselgrau Kombi-Gebinde | 4083200018309 | 1830 | R 13 | Epoxidharz | grau | Bfl-s1 | chemikalienbeständig gem. Herstellerangabe | lösemittelfrei | 24,00 | 1.500,00 | 10,00 | 12,00 | -20,00 - 80,00 | 10,00 - 25,00 | 35,00 | https://cdn.ais-online.de/m2/55/61755/images/30/44698630px1638x2048.jpg
powered by Heinze