## PCI Augsburg
PCI Augsburg
Name | GTIN | HAN | Bewertungsgruppe Rutschgefahr | Bindemittelbasis | Farbton | Chemische Beständigkeit | Lösemittelhaltigkeit / Wasserverdünnbarkeit | Begehbar nach (h) | Dichte (kg/m³) | Gewicht (kg) | Lagerfähigkeit in Monaten | Temperaturbeständigkeit (°C) | Verarbeitungstemperatur (°C) | Verarbeitungszeit (min) | Bilder
PCI Apoten® PU 24.60 kg Hobbock ca. RAL 7032 kieselgrau, zahlreiche Sonderfarben auf Anfrage möglich. | 4083200008454 | 0845 | R 12 | Polyurethan (PUR) | grau | chemikalienbeständig gem. Herstellerangabe | lösemittelfrei | 24,00 | 1.540,00 | 24,60 | 12,00 | -20,00 - 40,00 | 5,00 - 30,00 | 30,00 | https://cdn.ais-online.de/m2/55/61755/images/79/45044279px2048x1856.webp
powered by Heinze