## PCI Augsburg
PCI Augsburg
Name | GTIN | HAN | Bindemittelbasis | Farbton | Verarbeitbarkeit | Dichte (kg/m³) | Korngröße (mm) | Lagerfähigkeit in Monaten | Verarbeitungstemperatur (°C) | Verarbeitungszeit (min) | Bilder
PCI Barra® Inject Verfüllmörtel | 4083200013298 | 1329 | Zement | grau | Handverarbeitung | 1.500,00 | 0,00 - 0,10 | 9,00 | 5,00 - 30,00 | 30,00 | https://cdn.ais-online.de/m2/55/61755/images/99/49069599px406x580.webp
powered by Heinze