## PCI Augsburg
PCI Augsburg
Name | GTIN | HAN | Farbton | Produkt | Haupt-Bindemittelbasis | Lösemittelhaltigkeit / Wasserverdünnbarkeit | Dichte (kg/m³) | Lagerfähigkeit in Monaten | sd-Wert (m) | Temperaturbeständigkeit (°C) | Verarbeitungstemperatur (°C) | Bilder
PCI Betonfinish® W Oberflächenschutz | 4083200090992 | 9099 | nach Hersteller-Farbkarte | Beschichtung | Acrylatdispersion | lösemittelfrei | 1.260,00 - 1.280,00 | 6,00 | 5,00 | -30,00 - 80,00 | 5,00 - 30,00 | https://cdn.ais-online.de/m2/55/61755/images/20/44699020px2048x2048.jpg
powered by Heinze