## PCI Augsburg
PCI Augsburg
Name | GTIN | HAN | Anwendung Mörtel | Bindemittelbasis | Farbton | Brandverhalten | Klassifizierung nach DIN / EN | Spezifikation Mörtel | Verarbeitbarkeit | Verlegewerkstoff (Fliesen, Platten) | Temperaturbeständigkeit (°C) | Verarbeitungstemperatur (°C) | Verarbeitungszeit (min) | Bilder
PCI Carraflex® Dünnbettmörtel |  |  | Verlegmörtel, Verlegemörtel | Zement | weiß | A2fl-s1, A2-s1, d0 | C2 gem. DIN EN 12004 | Dünnbettmörtel | Handverarbeitung | Feinsteinzeug, Naturstein | -20,00 - 80,00 | 5,00 - 25,00 | 60,00 | https://cdn.ais-online.de/m2/55/61755/images/48/44697948px1413x2048.jpg
PCI Carraflex® 25.00 kg Sack weiß | 4083200011355 | 1135 | Verlegmörtel, Verlegemörtel | Zement | weiß | A2fl-s1, A2-s1, d0 | C2 gem. DIN EN 12004 | Dünnbettmörtel | Handverarbeitung | Feinsteinzeug, Naturstein | -20,00 - 80,00 | 5,00 - 25,00 | 60,00 | https://cdn.ais-online.de/m2/55/61755/images/48/44697948px1413x2048.jpg
PCI Carraflex® 5.00 kg Beutel weiß | 4083200033449 | 3344 | Verlegmörtel, Verlegemörtel | Zement | weiß | A2fl-s1, A2-s1, d0 | C2 gem. DIN EN 12004 | Dünnbettmörtel | Handverarbeitung | Feinsteinzeug, Naturstein | -20,00 - 80,00 | 5,00 - 25,00 | 60,00 | https://cdn.ais-online.de/m2/55/61755/images/48/44697948px1413x2048.jpg
powered by Heinze