## PCI Augsburg
PCI Augsburg
Name | GTIN | HAN | Anwendung Mörtel | Bindemittelbasis | Farbton | Brandverhalten | Eignung (Sonderanwendungen) | Klassifizierung nach DIN / EN | Spezifikation Mörtel | Verarbeitbarkeit | Verlegewerkstoff (Fliesen, Platten) | Begehbar nach (h) | Temperaturbeständigkeit (°C) | Verarbeitungstemperatur (°C) | Verarbeitungszeit (min) | Bilder
PCI Carrament® Mittelbett- und Ansetzmörtel |  |  | Ansetzmörtel, Verlegmörtel, Verlegemörtel | Zement | grau, weiß | A2fl-s1, A2-s1, d0 | Fußbodenheizungseignung | C2 gem. DIN EN 12004 | Mittelbettmörtel | Handverarbeitung | Feinsteinzeug, Naturstein | 4,00 - 6,00 | -30,00 - 80,00 | 5,00 - 25,00 | 60,00 | https://cdn.ais-online.de/m2/55/61755/images/54/44697954px1434x2048.jpg https://cdn.ais-online.de/m2/55/61755/images/55/45056055px1340x2048.webp
PCI Carrament® grau 25.00 kg Sack grau | 4083200033425 | 3342 | Ansetzmörtel, Verlegmörtel, Verlegemörtel | Zement | grau, weiß | A2fl-s1, A2-s1, d0 | Fußbodenheizungseignung | C2 gem. DIN EN 12004 | Mittelbettmörtel | Handverarbeitung | Feinsteinzeug, Naturstein | 4,00 - 6,00 | -30,00 - 80,00 | 5,00 - 25,00 | 60,00 | https://cdn.ais-online.de/m2/55/61755/images/55/45056055px1340x2048.webp
PCI Carrament® weiß 25.00 kg Sack weiß | 4083200011393 | 1139 | Ansetzmörtel, Verlegmörtel, Verlegemörtel | Zement | grau, weiß | A2fl-s1, A2-s1, d0 | Fußbodenheizungseignung | C2 gem. DIN EN 12004 | Mittelbettmörtel | Handverarbeitung | Feinsteinzeug, Naturstein | 4,00 - 6,00 | -30,00 - 80,00 | 5,00 - 25,00 | 60,00 | https://cdn.ais-online.de/m2/55/61755/images/54/44697954px1434x2048.jpg
powered by Heinze