## PCI Augsburg
PCI Augsburg
Name | GTIN | HAN | Anwendung Mörtel | Bindemittelbasis | Farbton | Brandverhalten | Chemische Beständigkeit | Diffusionsverhalten | Klassifizierung nach DIN / EN | Verarbeitbarkeit | Begehbar nach (h) | Fugenbreite (mm) | Temperaturbeständigkeit (°C) | Verarbeitungstemperatur (°C) | Verarbeitungszeit (min) | Farbton Hersteller | Bilder
PCI Durapox® NT plus Reaktionsharz-Mörtel |  |  | Fugmörtel, Fugenmörtel, Verlegmörtel, Verlegemörtel | Epoxidharz | grau, silber, weiß | E | chemikalienbeständig gem. Herstellerangabe | wasserdampfbremsend | R2 gem. DIN EN 12004 | Handverarbeitung | 16,00 | 2,00 - 20,00 | -20,00 - 80,00 | 10,00 - 25,00 | 45,00 | altweiß, zementgrau, sandgrau, silbergrau | https://cdn.ais-online.de/m2/55/61755/images/52/49097752px423x580.webp
PCI Durapox® NT plus 4.00 kg Eimer Nr. 16 silbergrau Kombi-Gebinde | 4083200038437 | 3843 | Fugmörtel, Fugenmörtel, Verlegmörtel, Verlegemörtel | Epoxidharz | grau, silber, weiß | E | chemikalienbeständig gem. Herstellerangabe | wasserdampfbremsend | R2 gem. DIN EN 12004 | Handverarbeitung | 16,00 | 2,00 - 20,00 | -20,00 - 80,00 | 10,00 - 25,00 | 45,00 | altweiß, zementgrau, sandgrau, silbergrau | https://cdn.ais-online.de/m2/55/61755/images/52/49097752px423x580.webp
PCI Durapox® NT plus 4.00 kg Eimer Nr. 22 sandgrau Kombi-Gebinde | 4083200062746 | 6274 | Fugmörtel, Fugenmörtel, Verlegmörtel, Verlegemörtel | Epoxidharz | grau, silber, weiß | E | chemikalienbeständig gem. Herstellerangabe | wasserdampfbremsend | R2 gem. DIN EN 12004 | Handverarbeitung | 16,00 | 2,00 - 20,00 | -20,00 - 80,00 | 10,00 - 25,00 | 45,00 | altweiß, zementgrau, sandgrau, silbergrau | https://cdn.ais-online.de/m2/55/61755/images/52/49097752px423x580.webp
PCI Durapox® NT plus 4.00 kg Eimer Nr. 30 altweiß Kombi-Gebinde | 4083200038420 | 3842 | Fugmörtel, Fugenmörtel, Verlegmörtel, Verlegemörtel | Epoxidharz | grau, silber, weiß | E | chemikalienbeständig gem. Herstellerangabe | wasserdampfbremsend | R2 gem. DIN EN 12004 | Handverarbeitung | 16,00 | 2,00 - 20,00 | -20,00 - 80,00 | 10,00 - 25,00 | 45,00 | altweiß, zementgrau, sandgrau, silbergrau | https://cdn.ais-online.de/m2/55/61755/images/52/49097752px423x580.webp
PCI Durapox® NT plus 4.00 kg Eimer Nr. 31 zementgrau Kombi-Gebinde | 4083200038444 | 3844 | Fugmörtel, Fugenmörtel, Verlegmörtel, Verlegemörtel | Epoxidharz | grau, silber, weiß | E | chemikalienbeständig gem. Herstellerangabe | wasserdampfbremsend | R2 gem. DIN EN 12004 | Handverarbeitung | 16,00 | 2,00 - 20,00 | -20,00 - 80,00 | 10,00 - 25,00 | 45,00 | altweiß, zementgrau, sandgrau, silbergrau | https://cdn.ais-online.de/m2/55/61755/images/52/49097752px423x580.webp
powered by Heinze