## PCI Augsburg
PCI Augsburg
Name | GTIN | HAN | Bindemittelbasis | Farbton | Brandverhalten | Lösemittelhaltigkeit / Wasserverdünnbarkeit | Begehbar nach (h) | Dichte (kg/m³) | Gewicht (kg) | Lagerfähigkeit in Monaten | Verarbeitungstemperatur (°C) | Verarbeitungszeit (min) | Bilder
PCI Epoxigrund 390 10.00 kg Eimer transparent, Kombi-Gebinde | 4083200018873 | 1887 | Epoxidharz | transparent | Efl | lösemittelfrei | 8,00 | 1.100,00 | 10,00 | 18,00 | 10,00 - 30,00 | 40,00 | https://cdn.ais-online.de/m2/55/61755/images/42/44698642px1638x2048.jpg
powered by Heinze