## PCI Augsburg
PCI Augsburg
Name | GTIN | HAN | Anwendung Mörtel | Bindemittelbasis | Farbton | Feucht- / Nassraum | Brandverhalten | Klassifizierung nach DIN / EN | Verarbeitbarkeit | Verlegewerkstoff (Fliesen, Platten) | Begehbar nach (h) | Temperaturbeständigkeit (°C) | Verarbeitungstemperatur (°C) | Verarbeitungszeit (min) | Bilder
PCI Flexmörtel® S1 Fliesenkleber |  |  | Ausgleichsmörtel, Verlegmörtel, Verlegemörtel | Zement | grau | geeignet für Nassraum | A2fl-s1, A2-s1, d0 | C2 gem. DIN EN 12004 | Handverarbeitung | Glas | 8,00 | -30,00 - 80,00 | 5,00 - 25,00 | 180,00 | https://cdn.ais-online.de/m2/55/61755/images/29/45056029px1536x2048.webp
PCI Flexmörtel® S1 20.00 kg Sack grau | 4083200015704 | 1570 | Ausgleichsmörtel, Verlegmörtel, Verlegemörtel | Zement | grau | geeignet für Nassraum | A2fl-s1, A2-s1, d0 | C2 gem. DIN EN 12004 | Handverarbeitung | Glas | 8,00 | -30,00 - 80,00 | 5,00 - 25,00 | 180,00 | https://cdn.ais-online.de/m2/55/61755/images/29/45056029px1536x2048.webp
PCI Flexmörtel® S1 5.00 kg Beutel grau | 4083200015711 | 1571 | Ausgleichsmörtel, Verlegmörtel, Verlegemörtel | Zement | grau | geeignet für Nassraum | A2fl-s1, A2-s1, d0 | C2 gem. DIN EN 12004 | Handverarbeitung | Glas | 8,00 | -30,00 - 80,00 | 5,00 - 25,00 | 180,00 | https://cdn.ais-online.de/m2/55/61755/images/29/45056029px1536x2048.webp
powered by Heinze