## PCI Augsburg
PCI Augsburg
Name | GTIN | HAN | Anwendung Mörtel | Bindemittelbasis | Farbton | Feucht- / Nassraum | Brandverhalten | Klassifizierung nach DIN / EN | Verarbeitbarkeit | Verlegewerkstoff (Fliesen, Platten) | Begehbar nach (h) | Temperaturbeständigkeit (°C) | Verarbeitungstemperatur (°C) | Verarbeitungszeit (min) | Bilder
PCI Flexmörtel® S2 Fliesenkleber | 4083200015742 | 1574 | Ausgleichsmörtel, Verlegmörtel, Verlegemörtel | Zement | grau | geeignet für Nassraum | A2fl-s1, A2-s1, d0 | C2 gem. DIN EN 12004 | Handverarbeitung | Feinsteinzeug | 12,00 | -30,00 - 80,00 | 5,00 - 25,00 | 90,00 | https://cdn.ais-online.de/m2/55/61755/images/33/45056033px1536x2048.webp
powered by Heinze