## PCI Augsburg
PCI Augsburg
Name | GTIN | HAN | Anwendung Mörtel | Bindemittelbasis | Farbton | Brandverhalten | Klassifizierung nach DIN / EN | Verarbeitbarkeit | Verlegewerkstoff (Fliesen, Platten) | Begehbar nach (h) | Temperaturbeständigkeit (°C) | Verarbeitungstemperatur (°C) | Verarbeitungszeit (min) | Bilder
PCI FT® Extra Fliesenkleber | 4083200011560 | 1156 | Verlegmörtel, Verlegemörtel | Zement | grau | A1, A1fl | C2 gem. DIN EN 12004 | Handverarbeitung | Feinsteinzeug, Steingut, Steinzeug | 8,00 | -20,00 - 80,00 | 5,00 - 25,00 | 180,00 | https://cdn.ais-online.de/m2/55/61755/images/62/44697962px1434x2048.jpg
powered by Heinze