## PCI Augsburg
PCI Augsburg
Name | GTIN | HAN | Farbton | Produkt | Haupt-Bindemittelbasis | Dichte (kg/m³) | Lagerfähigkeit in Monaten | Verarbeitungstemperatur (°C) | Verarbeitungszeit (min) | Bilder
PCI Nanocret® FC Betonspachtel |  |  | grau | Spachtelmasse | Zement | 1.700,00 | 9,00 | 5,00 - 30,00 | 45,00 | https://cdn.ais-online.de/m2/55/61755/images/36/44698036px1628x2048.jpg
PCI Nanocret® FC 25.00 kg Sack grau | 4083200014141 | 1414 | grau | Spachtelmasse | Zement | 1.700,00 | 9,00 | 5,00 - 30,00 | 45,00 | https://cdn.ais-online.de/m2/55/61755/images/36/44698036px1628x2048.jpg
PCI Nanocret® FC 5.00 kg Beutel grau | 4083200014134 | 1413 | grau | Spachtelmasse | Zement | 1.700,00 | 9,00 | 5,00 - 30,00 | 45,00 | https://cdn.ais-online.de/m2/55/61755/images/36/44698036px1628x2048.jpg
powered by Heinze