## PCI Augsburg
PCI Augsburg
Name | GTIN | HAN | Farbton | Produkt | Haupt-Bindemittelbasis | Dichte (kg/m³) | Lagerfähigkeit in Monaten | Verarbeitungstemperatur (°C) | Verarbeitungszeit (min) | Bilder
PCI Nanocret® R2 Reparaturmörtel | 4083200014202 | 1420 | grau | Mörtel | Zement | 1.800,00 | 9,00 | 5,00 - 25,00 | 30,00 | https://cdn.ais-online.de/m2/55/61755/images/60/44698060px1536x2048.jpg
powered by Heinze