## PCI Augsburg
PCI Augsburg
Name | GTIN | HAN | Anwendung Mörtel | Bindemittelbasis | Farbton | Feucht- / Nassraum | Brandverhalten | Eignung (Sonderanwendungen) | Klassifizierung nach DIN / EN | Verarbeitbarkeit | Verlegewerkstoff (Fliesen, Platten) | Begehbar nach (h) | Fugenbreite (mm) | Temperaturbeständigkeit (°C) | Verarbeitungstemperatur (°C) | Verarbeitungszeit (min) | Farbton Hersteller | Bilder
PCI Nanofug® Premium 5.00 kg Eimer Nr. 22 sandgrau | 4083200030172 | 3017 | Flexfugenmörtel | Zement | grau | geeignet für Nassraum | A2 | Fußbodenheizungseignung | CG2 gem. DIN EN 13888 | Handverarbeitung | Glas, Naturstein | 2,00 | 1,00 - 10,00 | -20,00 - 80,00 | 5,00 - 25,00 | 40,00 | sandgrau | https://cdn.ais-online.de/m2/55/61755/images/84/44698284px2048x1843.jpg
powered by Heinze