## PCI Augsburg
PCI Augsburg
Name | GTIN | HAN | Anwendung Mörtel | Bindemittelbasis | Farbton | Brandverhalten | Eignung (Sonderanwendungen) | Klassifizierung nach DIN / EN | Verarbeitbarkeit | Verlegewerkstoff (Fliesen, Platten) | Begehbar nach (h) | Temperaturbeständigkeit (°C) | Verarbeitungstemperatur (°C) | Verarbeitungszeit (min) | Bilder
PCI Nanorapid® Fliesenkleber | 4083200037980 | 3798 | Ausgleichsmörtel, Verlegmörtel, Verlegemörtel | Zement | beige | A1, A1fl | Fußbodenheizungseignung | C2 gem. DIN EN 12004 | Handverarbeitung | Feinsteinzeug, Naturstein, Steingut, Steinzeug | 1,50 - 2,00 | -30,00 - 80,00 | 5,00 - 30,00 | 45,00 - 60,00 | https://cdn.ais-online.de/m2/55/61755/images/02/45898002px1800x2400.webp
powered by Heinze