## PCI Augsburg
PCI Augsburg
Name | GTIN | HAN | Farbton | Werkstoff | Druckfestigkeitsklasse Estrich | Verarbeitbarkeit | Verlegereife | Druckfestigkeit (N/mm²) | Korngröße (mm) | Bilder
PCI Novoment® M3 plus Schnellestrich-Fertigmörtel | 4083200038888 | 3888 | grau | Zement | CT-C25 | Maschinenverarbeitung (pumpfähig) | nach 3 Tagen | 25,00 | 0,00 - 6,00 | https://cdn.ais-online.de/m2/55/61755/images/72/44698372px1536x2048.jpg
powered by Heinze