## PCI Augsburg
PCI Augsburg
Name | GTIN | HAN | Anwendungsbereich | Farbton | Produkt | Anzahl Komponenten | Klebstoffbasis | Lösemittelhaltigkeit / Wasserverdünnbarkeit | Dichte (kg/m³) | Füllmenge (kg) | Verarbeitungstemperatur (°C) | Verarbeitungszeit (min) | Bilder
PCI PAR 365 SMP-Parkettkleber | 4083200043479 | 4347 | innen | beige | Kleber | 1 | Silanmodifiziertes Polymer (SMP) | emissionsarm, lösemittelfrei | 1.700,00 | 18,00 | 15,00 - 25,00 | 45,00 | https://cdn.ais-online.de/m2/55/61755/images/11/47036211px2048x2048.webp
powered by Heinze