## PCI Augsburg
PCI Augsburg
Name | GTIN | HAN | Anwendung Mörtel | Bindemittelbasis | Farbton | Verarbeitbarkeit | Verlegewerkstoff (Fliesen, Platten) | Begehbar nach (h) | Druckfestigkeit (N/mm²) | Fugenbreite (mm) | Temperaturbeständigkeit (°C) | Verarbeitungstemperatur (°C) | Verarbeitungszeit (min) | Bilder
PCI Pavifix® CEM Zement-Pflasterfugenmörtel | 4083200015056 | 1505 | Pflasterfugenmörtel | Zement | grau | Handverarbeitung | Naturstein | 4,00 | 30,00 | 5,00 - 80,00 | -20,00 - 80,00 | 5,00 - 25,00 | 45,00 | https://cdn.ais-online.de/m2/55/61755/images/12/44698112px1434x2048.jpg
powered by Heinze