## PCI Augsburg
PCI Augsburg
Name | GTIN | HAN | Anwendung Mörtel | Bindemittelbasis | Farbton | Brandverhalten | Verarbeitbarkeit | Verlegewerkstoff (Fliesen, Platten) | Begehbar nach (h) | Korngröße (mm) | Temperaturbeständigkeit (°C) | Verarbeitungstemperatur (°C) | Verarbeitungszeit (min) | Bilder
PCI Pavifix® DM Drain- und Verlegemörtel | 4083200032640 | 3264 | Dränagemörtel, Verlegmörtel, Verlegemörtel | Zement | grau | A1fl | Handverarbeitung | Naturstein | 8,00 | 0,00 - 3,50 | -30,00 - 80,00 | 5,00 - 25,00 | 60,00 | https://cdn.ais-online.de/m2/55/61755/images/12/44698312px1536x2048.jpg
powered by Heinze