## PCI Augsburg
PCI Augsburg
Name | GTIN | HAN | Anwendung Mörtel | Bindemittelbasis | Farbton | Brandverhalten | Verarbeitbarkeit | Begehbar nach (h) | Verarbeitungstemperatur (°C) | Verarbeitungszeit (min) | Bilder
PCI Repafix® Reparatur- und Modelliermörtel |  |  | Reparaturmörtel, Reprofilierungsmörtel | Zement | grau | E | Handverarbeitung | 1,50 | 5,00 - 25,00 | 15,00 | https://cdn.ais-online.de/m2/55/61755/images/22/44698222px1877x2048.jpg
PCI Repafix® 25.00 kg Sack grau | 4083200023044 | 2304 | Reparaturmörtel, Reprofilierungsmörtel | Zement | grau | E | Handverarbeitung | 1,50 | 5,00 - 25,00 | 15,00 | https://cdn.ais-online.de/m2/55/61755/images/22/44698222px1877x2048.jpg
PCI Repafix® 5.00 kg Beutel grau | 4083200023037 | 2303 | Reparaturmörtel, Reprofilierungsmörtel | Zement | grau | E | Handverarbeitung | 1,50 | 5,00 - 25,00 | 15,00 | https://cdn.ais-online.de/m2/55/61755/images/22/44698222px1877x2048.jpg
powered by Heinze