## PCI Augsburg
PCI Augsburg
Name | GTIN | HAN | Anwendung Mörtel | Bindemittelbasis | Farbton | Brandverhalten | Chemische Beständigkeit | Verarbeitbarkeit | Biegezugfestigkeit (N/mm²) | Druckfestigkeit (N/mm²) | Korngröße (mm) | Verarbeitungstemperatur (°C) | Verarbeitungszeit (min) | Bilder
PCI Repaflow® EP plus 11.35 kg Eimer gelb | 4083200014967 | 1496 | Vergussmörtel | Epoxidharz | gelb | Efl | chemikalienbeständig gem. Herstellerangabe | Handverarbeitung | 30,00 | 95,00 | 0,00 - 2,00 | 10,00 - 30,00 | 90,00 - 120,00 | https://cdn.ais-online.de/m2/55/61755/images/00/45044300px2048x1517.webp https://cdn.ais-online.de/m2/55/61755/images/49/45335149px1621x2048.webp
powered by Heinze