## PCI Augsburg
PCI Augsburg
Name | GTIN | HAN | Bindemittelbasis | Eigenschaften | Farbton | Anzahl Komponenten | Lagerfähigkeit in Monaten | pH-Wert | Schichtdicke (mm) | Verarbeitungstemperatur (°C) | Verarbeitungszeit (min) | Bilder
PCI Repahaft® Mörtel-Haftbrücke |  |  | Zement | haftvermittelnd, wasserfest | dunkelgrau | 1 | 9,00 | 12,00 - 13,00 | 1,50 | 5,00 - 30,00 | 60,00 | https://cdn.ais-online.de/m2/55/61755/images/30/44698230px1877x2048.jpg https://cdn.ais-online.de/m2/55/61755/images/45/45335145px1434x2048.webp
PCI Repahaft® 25.00 kg Sack dunkelgrau | 4083200023051 | 2305 | Zement | haftvermittelnd, wasserfest | dunkelgrau | 1 | 9,00 | 12,00 - 13,00 | 1,50 | 5,00 - 30,00 | 60,00 | https://cdn.ais-online.de/m2/55/61755/images/30/44698230px1877x2048.jpg https://cdn.ais-online.de/m2/55/61755/images/45/45335145px1434x2048.webp
PCI Repahaft® 5.00 kg Beutel dunkelgrau | 4083200023112 | 2311 | Zement | haftvermittelnd, wasserfest | dunkelgrau | 1 | 9,00 | 12,00 - 13,00 | 1,50 | 5,00 - 30,00 | 60,00 | https://cdn.ais-online.de/m2/55/61755/images/30/44698230px1877x2048.jpg
powered by Heinze