## PCI Augsburg
PCI Augsburg
Name | GTIN | HAN | Anwendung Mörtel | Bindemittelbasis | Farbton | Brandverhalten | Verarbeitbarkeit | Begehbar nach (h) | Biegezugfestigkeit (N/mm²) | Druckfestigkeit (N/mm²) | Verarbeitungstemperatur (°C) | Verarbeitungszeit (min) | Bilder
PCI Repament® Multi Schnellmörtel | 4083200023389 | 2338 | Reparaturmörtel | Zement | grau | A1 | Handverarbeitung | 6,00 | 7,00 | 60,00 | 5,00 - 25,00 | 50,00 | https://cdn.ais-online.de/m2/55/61755/images/51/45056051px1434x2048.webp
powered by Heinze