## PCI Augsburg
PCI Augsburg
Name | GTIN | HAN | Bindemittelbasis | Farbton | Lösemittelhaltigkeit / Wasserverdünnbarkeit | Dichte (kg/m³) | Lagerfähigkeit in Monaten | pH-Wert | Temperaturbeständigkeit (°C) | Verarbeitungstemperatur (°C) | Bilder
PCI Stabiflex® Kiesbettverfestiger | 4083200011812 | 1181 | Dispersion, Kunstharz | transparent | lösemittelfrei | 1.000,00 | 12,00 | 9,00 | -20,00 - 70,00 | 10,00 - 30,00 | https://cdn.ais-online.de/m2/55/61755/images/20/44698820px1451x2048.jpg
powered by Heinze